## 220525
|  |  |  | COMPTE RENDU D'ESSAIS | [10 empty] | Plateforme STAM - St Etienne
DEFLEXION ENGENDREE PAR UNE CHARGE ROULANTE (NF P 98-200-2 de novembre 1992)
|  |  |  | DF | n° | 1 | RA P75D |  |  |  | 2025-07-22
[6 empty] | Chrono | N° d'affaire |  |  |  | Date de rédaction
Laboratoire : |  |  |  | Laboratoire Rhône Auvergne - 29-31 rue des tâches - ZI mi-plaine - 69800 SAINT PRIEST
1/ | RENSEIGNEMENTS GENERAUX
| Opérateur : |  |  | F. Montet |  |  |  | Ouvrage concerné : | [5 empty] | Batiment
| Date de l'essai : |  |  | 21 et 22/07/2025 |  |  |  | Matériaux : | [5 empty] | Dalle béton
| Matériel de mesure : |  |  | Charge roulante 130kN |  |  |  | Si matériaux traités : | [5 empty] | Age :
| Température de surface : |  |  | 22 | °C | [8 empty] | Dosage en liant :
2/ | CRITERES DE CONFORMITE
Source des critères :
| Définition des critères / objectifs : |  |  |  | Défléxions ≤ |  |  |  | / | 100 |  | ème mm
3/ | RESULTATS DES ESSAIS
| N° | N° | Défléxions (en 1/100ème mm) | [5 empty] | Observations
| Essai | Profils
|  |  | Position |  |  | valeur
| 1 |  |  |  |  | 16
| 2 |  |  |  |  | 32
| 3 |  |  |  |  | 6
| 4 |  |  |  |  | 24
| 5 |  |  |  |  | 10
| 6 |  |  |  |  | 26
| 7 |  |  |  |  | 20
| 8 |  |  |  |  | 26
| 9 |  |  |  |  | 36
| 10 |  |  |  |  | 24
| 11 |  |  |  |  | 20
| 12 |  |  |  |  | 6
| 13 |  |  |  |  | 14
| 14 |  |  |  |  | 4
| 15 |  |  |  |  | 14
| 16 |  |  |  |  | 26
| 17 |  |  |  |  | 14
| 18 |  |  |  |  | 2
| 19 |  |  |  |  | 10
| 20 |  |  |  |  | 12
| 21 |  |  |  |  | 14
| 22 |  |  |  |  | 34
| 23 |  |  |  |  | 2
| 24 |  |  |  |  | 10
| 25 |  |  |  |  | 16
| 26 |  |  |  |  | 22
| 27 |  |  |  |  | 28
| 28 |  |  |  |  | 12
| 29 |  |  |  |  | 8
| 30 |  |  |  |  | 18
| 31 |  |  |  |  | 22
| 32 |  |  |  |  | 16
| 33 |  |  |  |  | 12
| Moyenne |  | 16.84848
Pourcentage de valeurs conformes :
4/ | CONCLUSIONS
Contrôle | [12 empty] | Nom |  | F. MONTET
Pour information | [12 empty] | Fonction |  | Technicien de laboratoire
5/ | COMMENTAIRES
Visa