## Nuit 24-250325 BBSG
|  |  |  | COMPTE RENDU D'ESSAIS | [10 empty] | Allée des peupliers - Trévoux
MESURE DE LA MASSE VOLUMIQUE DES MATERIAUX EN PLACE PAR GAMMADENSIMETRE appliquée aux produits hydrocarbonés (NF P 98-241-1)
|  |  |  | DE n° |  | 14 | RA L11C |  |  |  | 2025-03-26
[6 empty] | N°Chrono | N° d'affaire |  |  |  | Date de rédaction
Laboratoire : |  |  |  | Laboratoire Rhône Auvergne - 29-31 rue des tâches - ZI mi-plaine - 69800 SAINT PRIEST
1/ | RENSEIGNEMENTS GENERAUX
| Opérateur : |  |  | F. Montet |  |  |  | Produit contrôlé : | [5 empty] | BBSG 0/10 Classe 3
| Date de l'essai : |  |  | Nuit 24-25/03/2025 |  |  |  | N° formule : |  |  | 134 |  |  | Epaisseur de la couche : |  | 6 cm
| Couche : |  |  | Roulement |  |  |  | Lieu de fabrication : | [5 empty] | EOL
| Date de mise en œuvre: |  |  | Nuit 24-25/03/2025 |  |  |  | Section contrôlée : | [5 empty] | Allée des peupliers
| Gammadensimètre : |  |  | Humbolt-9340 |  |  |  | Conditions météorologiques : | [5 empty] | Nuit
| Date du dernier calibrage : |  |  | Mars 2025 |  |  |  | Profondeur de mesure : | [5 empty] | Rétrodiffusion
| Atelier de mise en œuvre : |  |  | Finisseur Volvo titan P7820C, hamm hd DV90VO, bomag bw120ad
2/ | CRITERES DE CONFORMITE
Source des critères :
| Définition des critères / objectifs : | [7 empty] | 4 | ≤ % de vide ≤ |  |  | 8
3/ | RESULTATS DES ESSAIS |  |  |  | Masse volumique réelle de l'enrobé (MVRE) : | [6 empty] | 2.448 |  |  | g/cm3
| N° | N° | Position |  |  | Masse volumique (g/cm3) | Compacités |  |  | Vides |  |  | Observations
| Essai | Profils | G | A | D |  | % |  |  | %
| 1 |  |  |  |  | 2.267 | 92.6 |  |  | 7.4
| 2 |  |  |  |  | 2.254 | 92.1 |  |  | 7.9
| 3 |  |  |  |  | 2.272 | 92.8 |  |  | 7.2
| 4 |  |  |  |  | 2.252 | 92 |  |  | 8
| 5 |  |  |  |  | 2.286 | 93.4 |  |  | 6.6
| 6 |  |  |  |  | 2.258 | 92.2 |  |  | 7.8
| 7 |  |  |  |  | 2.268 | 92.6 |  |  | 7.4
| 8 |  |  |  |  | 2.262 | 92.4 |  |  | 7.6
| 9 |  |  |  |  | 2.279 | 93.1 |  |  | 6.9
| 10 |  |  |  |  | 2.254 | 92.1 |  |  | 7.9
| 11 |  |  |  |  | 2.265 | 92.5 |  |  | 7.5
| 12 |  |  |  |  | 2.255 | 92.1 |  |  | 7.9
| 13 |  |  |  |  | 2.291 | 93.6 |  |  | 6.4
| 14 |  |  |  |  | 2.294 | 93.7 |  |  | 6.3
| 15 |  |  |  |  | 2.272 | 92.8 |  |  | 7.2
| 16 |  |  |  |  | 2.256 | 92.2 |  |  | 7.8
| 17 |  |  |  |  | 2.264 | 92.5 |  |  | 7.5
| 18 |  |  |  |  | 2.281 | 93.2 |  |  | 6.8
| 19 |  |  |  |  | 2.255 | 92.1 |  |  | 7.9
| 20 |  |  |  |  | 2.287 | 93.4 |  |  | 6.6
| 21 |  |  |  |  | 2.268 | 92.6 |  |  | 7.4
| 22 |  |  |  |  | 2.296 | 93.8 |  |  | 6.2
| Moyenne |  |  |  |  | 2.27 | 92.72 |  |  | 7.28
| Pourcentage de valeurs conformes : |  |  |  |  | 100
4/ | CONCLUSIONS
Contrôle | [12 empty] | Nom |  | F. MONTET
Conforme | [12 empty] | Fonction |  | Technicien de laboratoire
6/ | COMMENTAIRES
Visa

## Nuit 24-250325 GB
|  |  |  | COMPTE RENDU D'ESSAIS | [10 empty] | Allée des peupliers - Trévoux
MESURE DE LA MASSE VOLUMIQUE DES MATERIAUX EN PLACE PAR GAMMADENSIMETRE appliquée aux produits hydrocarbonés (NF P 98-241-1)
|  |  |  | DE n° |  | 13 | RA L11C |  |  |  | 2025-03-26
[6 empty] | N°Chrono | N° d'affaire |  |  |  | Date de rédaction
Laboratoire : |  |  |  | Laboratoire Rhône Auvergne - 29-31 rue des tâches - ZI mi-plaine - 69800 SAINT PRIEST
1/ | RENSEIGNEMENTS GENERAUX
| Opérateur : |  |  | F. Montet |  |  |  | Produit contrôlé : | [5 empty] | GB 0/14 Classe 3
| Date de l'essai : |  |  | Nuit 24-25/03/2025 |  |  |  | N° formule : |  |  | 231 |  |  | Epaisseur de la couche : |  | 8 cm
| Couche : |  |  | Base |  |  |  | Lieu de fabrication : | [5 empty] | EOL
| Date de mise en œuvre: |  |  | Nuit 24-25/03/2025 |  |  |  | Section contrôlée : | [5 empty] | Allée des peupliers
| Gammadensimètre : |  |  | Humbolt-9340 |  |  |  | Conditions météorologiques : | [5 empty] | Nuit
| Date du dernier calibrage : |  |  | 2024-03-01 |  |  |  | Profondeur de mesure : | [5 empty] | 5cm
| Atelier de mise en œuvre : |  |  | Finisseur Volvo titan P7820C, Hamm hd DV90VO, bomag bw120ad
2/ | CRITERES DE CONFORMITE
Source des critères :
| Définition des critères / objectifs : | [7 empty] | 0 | ≤ % de vide ≤ |  |  | 9
3/ | RESULTATS DES ESSAIS |  |  |  | Masse volumique réelle de l'enrobé (MVRE) : | [6 empty] | 2.487 |  |  | g/cm3
| N° | N° | Position |  |  | Masse volumique (g/cm3) | Compacités |  |  | Vides |  |  | Observations
| Essai | Profils | G | A | D |  | % |  |  | %
| 1 |  |  |  |  | 2.291 | 92.1 |  |  | 7.9
| 2 |  |  |  |  | 2.296 | 92.3 |  |  | 7.7
| 3 |  |  |  |  | 2.268 | 91.2 |  |  | 8.8
| 4 |  |  |  |  | 2.287 | 92 |  |  | 8
| 5 |  |  |  |  | 2.309 | 92.8 |  |  | 7.2
| 6 |  |  |  |  | 2.33 | 93.7 |  |  | 6.3
| 7 |  |  |  |  | 2.302 | 92.6 |  |  | 7.4
| 8 |  |  |  |  | 2.315 | 93.1 |  |  | 6.9
| 9 |  |  |  |  | 2.298 | 92.4 |  |  | 7.6
| 10 |  |  |  |  | 2.326 | 93.5 |  |  | 6.5
| 11 |  |  |  |  | 2.303 | 92.6 |  |  | 7.4
| 12 |  |  |  |  | 2.342 | 94.2 |  |  | 5.8
| 13 |  |  |  |  | 2.3 | 92.5 |  |  | 7.5
| 14 |  |  |  |  | 2.298 | 92.4 |  |  | 7.6
| 15 |  |  |  |  | 2.302 | 92.6 |  |  | 7.4
| 16 |  |  |  |  | 2.272 | 91.4 |  |  | 8.6
| 17 |  |  |  |  | 2.265 | 91.1 |  |  | 8.9
| 18 |  |  |  |  | 2.314 | 93 |  |  | 7
| 19 |  |  |  |  | 2.289 | 92 |  |  | 8
| 20 |  |  |  |  | 2.281 | 91.7 |  |  | 8.3
| 21 |  |  |  |  | 2.271 | 91.3 |  |  | 8.7
| 22 |  |  |  |  | 2.302 | 92.6 |  |  | 7.4
| 23 |  |  |  |  | 2.269 | 91.2 |  |  | 8.8
| 24 |  |  |  |  | 2.285 | 91.9 |  |  | 8.1
| Moyenne |  |  |  |  | 2.3 | 92.34 |  |  | 7.66
| Pourcentage de valeurs conformes : |  |  |  |  | 100
4/ | CONCLUSIONS
Contrôle | [12 empty] | Nom |  | F. MONTET
Conforme | [12 empty] | Fonction |  | Technicien de laboratoire
6/ | COMMENTAIRES
Visa

## Nuit 27-280624 BBSG
|  |  |  | COMPTE RENDU D'ESSAIS | [10 empty] | CCDSV Accord cadre Réhabilitation Trx Entretien VRD
MESURE DE LA MASSE VOLUMIQUE DES MATERIAUX EN PLACE PAR GAMMADENSIMETRE appliquée aux produits hydrocarbonés (NF P 98-241-1)
|  |  |  | DE n° |  | 12 | RA L11C |  |  |  | 2024-06-28
[6 empty] | N°Chrono | N° d'affaire |  |  |  | Date de rédaction
Laboratoire : |  |  |  | Laboratoire Rhône Auvergne - 29-31 rue des tâches - ZI mi-plaine - 69800 SAINT PRIEST
1/ | RENSEIGNEMENTS GENERAUX
| Opérateur : |  |  | F. Montet |  |  |  | Produit contrôlé : | [5 empty] | BBSG 0/10 Classe 3
| Date de l'essai : |  |  | Nuit 27-28/06/2024 |  |  |  | N° formule : |  |  | 110 |  |  | Epaisseur de la couche : |  | 6 cm
| Couche : |  |  | Roulement |  |  |  | Lieu de fabrication : | [5 empty] | P2R
| Date de mise en œuvre: |  |  | Nuit 27-28/06/2024 |  |  |  | Section contrôlée : | [5 empty] | Rue Charpak - Civrieux
| Gammadensimètre : |  |  | PQI - Humbolt |  |  |  | Conditions météorologiques : | [5 empty] | Nuit
| Date du dernier calibrage : |  |  | Mars 2024 |  |  |  | Profondeur de mesure : | [5 empty] | Rétrodiffusion
| Atelier de mise en œuvre : |  |  | 2 finisseur volvo, hamm hd 14, bomag bw120ad, hamm hd DV90VO
2/ | CRITERES DE CONFORMITE
Source des critères :
| Définition des critères / objectifs : | [7 empty] | 4 | ≤ % de vide ≤ |  |  | 8
3/ | RESULTATS DES ESSAIS |  |  |  | Masse volumique réelle de l'enrobé (MVRE) : | [6 empty] | 2.44 |  |  | g/cm3
| N° | N° | Position |  |  | Masse volumique (g/cm3) | Compacités |  |  | Vides |  |  | Observations
| Essai | Profils | G | A | D |  | % |  |  | %
| 1 |  |  |  |  | 2.283 | 93.6 |  |  | 6.4
| 2 |  |  |  |  | 2.258 | 92.5 |  |  | 7.5
| 3 |  |  |  |  | 2.244 | 92 |  |  | 8
| 4 |  |  |  |  | 2.272 | 93.1 |  |  | 6.9
| 5 |  |  |  |  | 2.285 | 93.6 |  |  | 6.4
| 6 |  |  |  |  | 2.255 | 92.4 |  |  | 7.6
| 7 |  |  |  |  | 2.247 | 92.1 |  |  | 7.9
| 8 |  |  |  |  | 2.258 | 92.5 |  |  | 7.5
| 9 |  |  |  |  | 2.247 | 92.1 |  |  | 7.9
| 10 |  |  |  |  | 2.295 | 94.1 |  |  | 5.9
| 11 |  |  |  |  | 2.272 | 93.1 |  |  | 6.9
| 12 |  |  |  |  | 2.281 | 93.5 |  |  | 6.5
| 13 |  |  |  |  | 2.265 | 92.8 |  |  | 7.2
| 14 |  |  |  |  | 2.249 | 92.2 |  |  | 7.8
| 15 |  |  |  |  | 2.268 | 93 |  |  | 7
| 16 |  |  |  |  | 2.301 | 94.3 |  |  | 5.7
| 17 |  |  |  |  | 2.249 | 92.2 |  |  | 7.8
| 18 |  |  |  |  | 2.34 | 95.9 |  |  | 4.1
| 19 |  |  |  |  | 2.333 | 95.6 |  |  | 4.4
| 20 |  |  |  |  | 2.271 | 93.1 |  |  | 6.9
| 21 |  |  |  |  | 2.251 | 92.3 |  |  | 7.7
| 22 |  |  |  |  | 2.262 | 92.7 |  |  | 7.3
| 23 |  |  |  |  | 2.261 | 92.7 |  |  | 7.3
| 24 |  |  |  |  | 2.257 | 92.5 |  |  | 7.5
| 25 |  |  |  |  | 2.31 | 94.7 |  |  | 5.3
| 26 |  |  |  |  | 2.27 | 93 |  |  | 7
| 27 |  |  |  |  | 2.281 | 93.5 |  |  | 6.5
| 28 |  |  |  |  | 2.293 | 94 |  |  | 6
| 29 |  |  |  |  | 2.268 | 93 |  |  | 7
| 30 |  |  |  |  | 2.249 | 92.2 |  |  | 7.8
| Moyenne |  |  |  |  | 2.27 | 93.18 |  |  | 6.82
| Pourcentage de valeurs conformes : |  |  |  |  | 100
4/ | CONCLUSIONS
Contrôle | [12 empty] | Nom |  | F. MONTET
Conforme | [12 empty] | Fonction |  | Technicien de laboratoire
6/ | COMMENTAIRES
Visa

## Nuit 26-270624 BBSG (2)
|  |  |  | COMPTE RENDU D'ESSAIS | [10 empty] | CCDSV Accord cadre Réhabilitation Trx Entretien VRD
MESURE DE LA MASSE VOLUMIQUE DES MATERIAUX EN PLACE PAR GAMMADENSIMETRE appliquée aux produits hydrocarbonés (NF P 98-241-1)
|  |  |  | DE n° |  | 11 | RA L11C |  |  |  | 2024-06-27
[6 empty] | N°Chrono | N° d'affaire |  |  |  | Date de rédaction
Laboratoire : |  |  |  | Laboratoire Rhône Auvergne - 29-31 rue des tâches - ZI mi-plaine - 69800 SAINT PRIEST
1/ | RENSEIGNEMENTS GENERAUX
| Opérateur : |  |  | F. Montet |  |  |  | Produit contrôlé : | [5 empty] | BBSG 0/10 Classe 3
| Date de l'essai : |  |  | Nuit 26-27/06/2024 |  |  |  | N° formule : |  |  | 110 |  |  | Epaisseur de la couche : |  | 6 cm
| Couche : |  |  | Roulement |  |  |  | Lieu de fabrication : | [5 empty] | P2R
| Date de mise en œuvre: |  |  | Nuit 26-27/06/2024 |  |  |  | Section contrôlée : | [5 empty] | Rue Charpak et Curie
| Gammadensimètre : |  |  | PQI |  |  |  | Conditions météorologiques : | [5 empty] | Beau
| Date du dernier calibrage : |  |  | Mars 2024 |  |  |  | Profondeur de mesure : | [5 empty] | Rétrodiffusion
| Atelier de mise en œuvre : |  |  | 2 finisseur volvo, hamm hd 14, 2 bomag bw120ad, hamm hd DV90VO
2/ | CRITERES DE CONFORMITE
Source des critères :
| Définition des critères / objectifs : | [7 empty] | 4 | ≤ % de vide ≤ |  |  | 8
3/ | RESULTATS DES ESSAIS |  |  |  | Masse volumique réelle de l'enrobé (MVRE) : | [6 empty] | 2.44 |  |  | g/cm3
| N° | N° | Position |  |  | Masse volumique (g/cm3) | Compacités |  |  | Vides |  |  | Observations
| Essai | Profils | G | A | D |  | % |  |  | %
| 24 | Rue Marie Curie |  |  |  | 2.288 | 93.8 |  |  | 6.2
| 25 |  |  |  |  | 2.256 | 92.5 |  |  | 7.5
| 26 |  |  |  |  | 2.309 | 94.6 |  |  | 5.4
| 27 |  |  |  |  | 2.299 | 94.2 |  |  | 5.8
| 28 |  |  |  |  | 2.248 | 92.1 |  |  | 7.9
| 29 |  |  |  |  | 2.25 | 92.2 |  |  | 7.8
| 30 |  |  |  |  | 2.254 | 92.4 |  |  | 7.6
| 31 |  |  |  |  | 2.281 | 93.5 |  |  | 6.5
| 32 |  |  |  |  | 2.244 | 92 |  |  | 8
| 33 |  |  |  |  | 2.308 | 94.6 |  |  | 5.4
| 34 |  |  |  |  | 2.258 | 92.5 |  |  | 7.5
| 35 |  |  |  |  | 2.256 | 92.5 |  |  | 7.5
| 36 |  |  |  |  | 2.261 | 92.7 |  |  | 7.3
| 37 |  |  |  |  | 2.252 | 92.3 |  |  | 7.7
| 38 |  |  |  |  | 2.246 | 92 |  |  | 8
| 39 |  |  |  |  | 2.282 | 93.5 |  |  | 6.5
| 40 |  |  |  |  | 2.249 | 92.2 |  |  | 7.8
| 41 |  |  |  |  | 2.27 | 93 |  |  | 7
| 42 |  |  |  |  | 2.269 | 93 |  |  | 7
| 43 |  |  |  |  | 2.281 | 93.5 |  |  | 6.5
| 44 |  |  |  |  | 2.267 | 92.9 |  |  | 7.1
| 45 |  |  |  |  | 2.288 | 93.8 |  |  | 6.2
| 46 |  |  |  |  | 2.3 | 94.3 |  |  | 5.7
| Moyenne |  |  |  |  | 2.270261 | 93.04783 |  |  | 6.952174
| Pourcentage de valeurs conformes : |  |  |  |  | 100
4/ | CONCLUSIONS
Contrôle | [12 empty] | Nom |  | F. MONTET
Conforme | [12 empty] | Fonction |  | Technicien de laboratoire
6/ | COMMENTAIRES
Visa

## Nuit 26-270624 BBSG
|  |  |  | COMPTE RENDU D'ESSAIS | [10 empty] | CCDSV Accord cadre Réhabilitation Trx Entretien VRD
MESURE DE LA MASSE VOLUMIQUE DES MATERIAUX EN PLACE PAR GAMMADENSIMETRE appliquée aux produits hydrocarbonés (NF P 98-241-1)
|  |  |  | DE n° |  | 10 | RA L11C |  |  |  | 2024-06-27
[6 empty] | N°Chrono | N° d'affaire |  |  |  | Date de rédaction
Laboratoire : |  |  |  | Laboratoire Rhône Auvergne - 29-31 rue des tâches - ZI mi-plaine - 69800 SAINT PRIEST
1/ | RENSEIGNEMENTS GENERAUX
| Opérateur : |  |  | F. Montet |  |  |  | Produit contrôlé : | [5 empty] | BBSG 0/10 Classe 3
| Date de l'essai : |  |  | Nuit 26-27/06/2024 |  |  |  | N° formule : |  |  | 110 |  |  | Epaisseur de la couche : |  | 6 cm
| Couche : |  |  | Roulement |  |  |  | Lieu de fabrication : | [5 empty] | P2R
| Date de mise en œuvre: |  |  | Nuit 26-27/06/2024 |  |  |  | Section contrôlée : | [5 empty] | Rue Charpak et Curie
| Gammadensimètre : |  |  | PQI |  |  |  | Conditions météorologiques : | [5 empty] | Beau
| Date du dernier calibrage : |  |  | Mars 2024 |  |  |  | Profondeur de mesure : | [5 empty] | Rétrodiffusion
| Atelier de mise en œuvre : |  |  | 2 finisseur volvo, hamm hd 14, 2 bomag bw120ad, hamm hd DV90VO
2/ | CRITERES DE CONFORMITE
Source des critères :
| Définition des critères / objectifs : | [7 empty] | 4 | ≤ % de vide ≤ |  |  | 8
3/ | RESULTATS DES ESSAIS |  |  |  | Masse volumique réelle de l'enrobé (MVRE) : | [6 empty] | 2.44 |  |  | g/cm3
| N° | N° | Position |  |  | Masse volumique (g/cm3) | Compacités |  |  | Vides |  |  | Observations
| Essai | Profils | G | A | D |  | % |  |  | %
| 1 | Rue Charpak - Anneau |  |  |  | 2.303 | 94.4 |  |  | 5.6
| 2 |  |  |  |  | 2.284 | 93.6 |  |  | 6.4
| 3 |  |  |  |  | 2.308 | 94.6 |  |  | 5.4
| 4 |  |  |  |  | 2.282 | 93.5 |  |  | 6.5
| 5 |  |  |  |  | 2.245 | 92 |  |  | 8
| 6 |  |  |  |  | 2.266 | 92.9 |  |  | 7.1
| 7 |  |  |  |  | 2.321 | 95.1 |  |  | 4.9
| 8 |  |  |  |  | 2.299 | 94.2 |  |  | 5.8
| 9 |  |  |  |  | 2.289 | 93.8 |  |  | 6.2
| 10 |  |  |  |  | 2.257 | 92.5 |  |  | 7.5
| 11 |  |  |  |  | 2.261 | 92.7 |  |  | 7.3
| 12 |  |  |  |  | 2.279 | 93.4 |  |  | 6.6
| 13 |  |  |  |  | 2.3 | 94.3 |  |  | 5.7
| 14 | Rue Curie - Anneau |  |  |  | 2.254 | 92.4 |  |  | 7.6
| 15 |  |  |  |  | 2.264 | 92.8 |  |  | 7.2
| 16 |  |  |  |  | 2.271 | 93.1 |  |  | 6.9
| 17 |  |  |  |  | 2.251 | 92.3 |  |  | 7.7
| 18 |  |  |  |  | 2.252 | 92.3 |  |  | 7.7
| 19 |  |  |  |  | 2.267 | 92.9 |  |  | 7.1
| 20 |  |  |  |  | 2.264 | 92.8 |  |  | 7.2
| 21 |  |  |  |  | 2.269 | 93 |  |  | 7
| 22 |  |  |  |  | 2.245 | 92 |  |  | 8
| 23 |  |  |  |  | 2.267 | 92.9 |  |  | 7.1
| Moyenne |  |  |  |  | 2.273826 | 93.19565 |  |  | 6.804348
| Pourcentage de valeurs conformes : |  |  |  |  | 100
4/ | CONCLUSIONS
Contrôle | [12 empty] | Nom |  | F. MONTET
Conforme | [12 empty] | Fonction |  | Technicien de laboratoire
6/ | COMMENTAIRES
Visa

## 25_260624 BBSG Civrieux Cop (2)
|  |  |  | COMPTE RENDU D'ESSAIS | [10 empty] | CCDSV Accord cadre Réhabilitation Trx Entretien VRD
MESURE DE LA MASSE VOLUMIQUE DES MATERIAUX EN PLACE PAR GAMMADENSIMETRE appliquée aux produits hydrocarbonés (NF P 98-241-1)
|  |  |  | DE n° |  | 9 | RA L11C |  |  |  | 2024-06-26
[6 empty] | N°Chrono | N° d'affaire |  |  |  | Date de rédaction
Laboratoire : |  |  |  | Laboratoire Rhône Auvergne - 29-31 rue des tâches - ZI mi-plaine - 69800 SAINT PRIEST
1/ | RENSEIGNEMENTS GENERAUX
| Opérateur : |  |  | Sylvain LHOPITAL |  |  |  | Produit contrôlé : | [5 empty] | BBSG 0/10 Classe 3
| Date de l'essai : |  |  | 25-26/06/2024 |  |  |  | N° formule : |  |  | 110 |  |  | Epaisseur de la couche : |  | 6 cm
| Couche : |  |  | Roulement |  |  |  | Lieu de fabrication : | [5 empty] | P2R
| Date de mise en œuvre: |  |  | 25-26/06/2024 |  |  |  | Section contrôlée : | [5 empty] | Civrieux - rue Copernic
| Gammadensimètre : |  |  | PQI |  |  |  | Conditions météorologiques : | [5 empty] | Beau
| Date du dernier calibrage : |  |  | Janvier 2024 |  |  |  | Profondeur de mesure : | [5 empty] | Rétrodiffusion
| Atelier de mise en œuvre : |  |  | Volvo P6820C ABG, Volvo P7820C, Hamm DV90VO, BW120AD, Hamm HD14VV
2/ | CRITERES DE CONFORMITE
Source des critères :
| Définition des critères / objectifs : | [7 empty] | 4 | ≤ % de vide ≤ |  |  | 8
3/ | RESULTATS DES ESSAIS |  |  |  | Masse volumique réelle de l'enrobé (MVRE) : | [6 empty] | 2.44 |  |  | g/cm3
| N° | N° | Position |  |  | Masse volumique (g/cm3) | Compacités |  |  | Vides |  |  | Observations
| Essai | Profils | G | A | D |  | % |  |  | %
| 31 | 2ème rue |  |  |  | 2.261 | 92.7 |  |  | 7.3
| 32 |  |  |  |  | 2.278 | 93.4 |  |  | 6.6
| 33 |  |  |  |  | 2.27 | 93 |  |  | 7
| 34 |  |  |  |  | 2.265 | 92.8 |  |  | 7.2
| 35 |  |  |  |  | 2.285 | 93.6 |  |  | 6.4
| 36 |  |  |  |  | 2.284 | 93.6 |  |  | 6.4
| 37 |  |  |  |  | 2.248 | 92.1 |  |  | 7.9
| 38 |  |  |  |  | 2.275 | 93.2 |  |  | 6.8
| 39 |  |  |  |  | 2.252 | 92.3 |  |  | 7.7
| 40 |  |  |  |  | 2.271 | 93.1 |  |  | 6.9
| 41 |  |  |  |  | 2.285 | 93.6 |  |  | 6.4
| 42 |  |  |  |  | 2.245 | 92 |  |  | 8
| 43 |  |  |  |  | 2.263 | 92.7 |  |  | 7.3
| 44 |  |  |  |  | 2.253 | 92.3 |  |  | 7.7
| 45 |  |  |  |  | 2.257 | 92.5 |  |  | 7.5
| 46 |  |  |  |  | 2.255 | 92.4 |  |  | 7.6
| 47 |  |  |  |  | 2.261 | 92.7 |  |  | 7.3
| 48 |  |  |  |  | 2.266 | 92.9 |  |  | 7.1
| 49 |  |  |  |  | 2.249 | 92.2 |  |  | 7.8
| 50 |  |  |  |  | 2.306 | 94.5 |  |  | 5.5
| 51 |  |  |  |  | 2.264 | 92.8 |  |  | 7.2
| 52 |  |  |  |  | 2.247 | 92.1 |  |  | 7.9
| 53 |  |  |  |  | 2.242 | 91.9 |  |  | 8.1
| 54 |  |  |  |  | 2.295 | 94.1 |  |  | 5.9
| 55 |  |  |  |  | 2.278 | 93.4 |  |  | 6.6
| 56 |  |  |  |  | 2.269 | 93 |  |  | 7
| Moyenne |  |  |  |  | 2.27 | 92.93 |  |  | 7.07
| Pourcentage de valeurs conformes : |  |  |  |  | 100
4/ | CONCLUSIONS
Contrôle | [12 empty] | Nom |  | Sylvain LHOPITAL
Conforme | [12 empty] | Fonction |  | Chef de section laboratoire
6/ | COMMENTAIRES
Visa

## 25_260624 BBSG Civrieux Coperni
|  |  |  | COMPTE RENDU D'ESSAIS | [10 empty] | CCDSV Accord cadre Réhabilitation Trx Entretien VRD
MESURE DE LA MASSE VOLUMIQUE DES MATERIAUX EN PLACE PAR GAMMADENSIMETRE appliquée aux produits hydrocarbonés (NF P 98-241-1)
|  |  |  | DE n° |  | 8 | RA L11C |  |  |  | 2024-06-26
[6 empty] | N°Chrono | N° d'affaire |  |  |  | Date de rédaction
Laboratoire : |  |  |  | Laboratoire Rhône Auvergne - 29-31 rue des tâches - ZI mi-plaine - 69800 SAINT PRIEST
1/ | RENSEIGNEMENTS GENERAUX
| Opérateur : |  |  | Sylvain LHOPITAL |  |  |  | Produit contrôlé : | [5 empty] | BBSG 0/10 Classe 3
| Date de l'essai : |  |  | 25-26/06/2024 |  |  |  | N° formule : |  |  | 110 |  |  | Epaisseur de la couche : |  | 6 cm
| Couche : |  |  | Roulement |  |  |  | Lieu de fabrication : | [5 empty] | P2R
| Date de mise en œuvre: |  |  | 25-26/06/2024 |  |  |  | Section contrôlée : | [5 empty] | Civrieux - rue Copernic
| Gammadensimètre : |  |  | PQI |  |  |  | Conditions météorologiques : | [5 empty] | Beau
| Date du dernier calibrage : |  |  | Janvier 2024 |  |  |  | Profondeur de mesure : | [5 empty] | Rétrodiffusion
| Atelier de mise en œuvre : |  |  | Volvo P6820C ABG, Volvo P7820C, Hamm DV90VO, BW120AD, Hamm HD14VV
2/ | CRITERES DE CONFORMITE
Source des critères :
| Définition des critères / objectifs : | [7 empty] | 4 | ≤ % de vide ≤ |  |  | 8
3/ | RESULTATS DES ESSAIS |  |  |  | Masse volumique réelle de l'enrobé (MVRE) : | [6 empty] | 2.44 |  |  | g/cm3
| N° | N° | Position |  |  | Masse volumique (g/cm3) | Compacités |  |  | Vides |  |  | Observations
| Essai | Profils | G | A | D |  | % |  |  | %
| 1 | 1ère rue |  |  |  | 2.263 | 92.7 |  |  | 7.3
| 2 |  |  |  |  | 2.283 | 93.6 |  |  | 6.4
| 3 |  |  |  |  | 2.272 | 93.1 |  |  | 6.9
| 4 |  |  |  |  | 2.277 | 93.3 |  |  | 6.7
| 5 |  |  |  |  | 2.286 | 93.7 |  |  | 6.3
| 6 |  |  |  |  | 2.28 | 93.4 |  |  | 6.6
| 7 |  |  |  |  | 2.279 | 93.4 |  |  | 6.6
| 8 |  |  |  |  | 2.294 | 94 |  |  | 6
| 9 |  |  |  |  | 2.255 | 92.4 |  |  | 7.6
| 10 |  |  |  |  | 2.247 | 92.1 |  |  | 7.9
| 11 |  |  |  |  | 2.248 | 92.1 |  |  | 7.9
| 12 |  |  |  |  | 2.278 | 93.4 |  |  | 6.6
| 13 |  |  |  |  | 2.292 | 93.9 |  |  | 6.1
| 14 |  |  |  |  | 2.282 | 93.5 |  |  | 6.5
| 15 |  |  |  |  | 2.278 | 93.4 |  |  | 6.6
| 16 |  |  |  |  | 2.265 | 92.8 |  |  | 7.2
| 17 |  |  |  |  | 2.254 | 92.4 |  |  | 7.6
| 18 | 2ème rue |  |  |  | 2.286 | 93.7 |  |  | 6.3
| 19 |  |  |  |  | 2.291 | 93.9 |  |  | 6.1
| 20 |  |  |  |  | 2.273 | 93.2 |  |  | 6.8
| 21 |  |  |  |  | 2.261 | 92.7 |  |  | 7.3
| 22 |  |  |  |  | 2.242 | 91.9 |  |  | 8.1
| 23 |  |  |  |  | 2.256 | 92.5 |  |  | 7.5
| 24 |  |  |  |  | 2.244 | 92 |  |  | 8
| 25 |  |  |  |  | 2.261 | 92.7 |  |  | 7.3
| 26 |  |  |  |  | 2.268 | 93 |  |  | 7
| 27 |  |  |  |  | 2.295 | 94.1 |  |  | 5.9
| 28 |  |  |  |  | 2.253 | 92.3 |  |  | 7.7
| 29 |  |  |  |  | 2.246 | 92 |  |  | 8
| 30 |  |  |  |  | 2.25 | 92.2 |  |  | 7.8
| Moyenne |  |  |  |  | 2.27 | 92.93 |  |  | 7.07
| Pourcentage de valeurs conformes : |  |  |  |  | 100
4/ | CONCLUSIONS
Contrôle | [12 empty] | Nom |  | Sylvain LHOPITAL
Conforme | [12 empty] | Fonction |  | Chef de section laboratoire
6/ | COMMENTAIRES
Visa

## 24_250624 GB Civrieux Coper (2)
|  |  |  | COMPTE RENDU D'ESSAIS | [10 empty] | CCDSV Accord cadre Réhabilitation Trx Entretien VRD
MESURE DE LA MASSE VOLUMIQUE DES MATERIAUX EN PLACE PAR GAMMADENSIMETRE appliquée aux produits hydrocarbonés (NF P 98-241-1)
|  |  |  | DE n° |  | 7 | RA L11C |  |  |  | 24/06/2024
[6 empty] | N°Chrono | N° d'affaire |  |  |  | Date de rédaction
Laboratoire : |  |  |  | Laboratoire Rhône Auvergne - 29-31 rue des tâches - ZI mi-plaine - 69800 SAINT PRIEST
1/ | RENSEIGNEMENTS GENERAUX
| Opérateur : |  |  | Sylvain LHOPITAL |  |  |  | Produit contrôlé : | [5 empty] | GB 0/14 Classe 3
| Date de l'essai : |  |  | 24-25/06/2024 |  |  |  | N° formule : |  |  | 157 |  |  | Epaisseur de la couche : |  | 8 cm
| Couche : |  |  | Fondation |  |  |  | Lieu de fabrication : | [5 empty] | P2R
| Date de mise en œuvre: |  |  | 24-25/06/2024 |  |  |  | Section contrôlée : | [5 empty] | Civrieux - rue Copernic
| Gammadensimètre : |  |  | PQI |  |  |  | Conditions météorologiques : | [5 empty] | Beau
| Date du dernier calibrage : |  |  | 2024-01-01 |  |  |  | Profondeur de mesure : | [5 empty] | Rétrodiffusion
| Atelier de mise en œuvre : |  |  | Volvo P7820D, Hamm HD90VO, Bomag BW120AD
2/ | CRITERES DE CONFORMITE
Source des critères :
| Définition des critères / objectifs : | [7 empty] | 0 | ≤ % de vide ≤ |  |  | 9
3/ | RESULTATS DES ESSAIS |  |  |  | Masse volumique réelle de l'enrobé (MVRE) : | [6 empty] | 2.491 |  |  | g/cm3
| N° | N° | Position |  |  | Masse volumique (g/cm3) | Compacités |  |  | Vides |  |  | Observations
| Essai | Profils | G | A | D |  | % |  |  | %
| 29 | 3ème purge |  |  |  | 2.338 | 93.9 |  |  | 6.1
| 30 |  |  |  |  | 2.349 | 94.3 |  |  | 5.7
| 31 |  |  |  |  | 2.282 | 91.6 |  |  | 8.4
| 32 |  |  |  |  | 2.309 | 92.7 |  |  | 7.3
| 33 |  |  |  |  | 2.31 | 92.7 |  |  | 7.3
| 34 |  |  |  |  | 2.341 | 94 |  |  | 6
| 35 |  |  |  |  | 2.348 | 94.3 |  |  | 5.7
| 36 |  |  |  |  | 2.33 | 93.5 |  |  | 6.5
| 37 |  |  |  |  | 2.294 | 92.1 |  |  | 7.9
| 38 |  |  |  |  | 2.36 | 94.7 |  |  | 5.3
| 39 |  |  |  |  | 2.309 | 92.7 |  |  | 7.3
| 40 |  |  |  |  | 2.284 | 91.7 |  |  | 8.3
| Moyenne |  |  |  |  | 2.31 | 92.86 |  |  | 7.14
| Pourcentage de valeurs conformes : |  |  |  |  | 100
4/ | CONCLUSIONS
Contrôle | [12 empty] | Nom |  | Sylvain LHOPITAL
Conforme | [12 empty] | Fonction |  | Chef de section laboratoire
6/ | COMMENTAIRES
Visa

## 24_250624 GB Civrieux Copernic
|  |  |  | COMPTE RENDU D'ESSAIS | [10 empty] | CCDSV Accord cadre Réhabilitation Trx Entretien VRD
MESURE DE LA MASSE VOLUMIQUE DES MATERIAUX EN PLACE PAR GAMMADENSIMETRE appliquée aux produits hydrocarbonés (NF P 98-241-1)
|  |  |  | DE n° |  | 6 | RA L11C |  |  |  | 24/06/2024
[6 empty] | N°Chrono | N° d'affaire |  |  |  | Date de rédaction
Laboratoire : |  |  |  | Laboratoire Rhône Auvergne - 29-31 rue des tâches - ZI mi-plaine - 69800 SAINT PRIEST
1/ | RENSEIGNEMENTS GENERAUX
| Opérateur : |  |  | Sylvain LHOPITAL |  |  |  | Produit contrôlé : | [5 empty] | GB 0/14 Classe 3
| Date de l'essai : |  |  | 24-25/06/2024 |  |  |  | N° formule : |  |  | 157 |  |  | Epaisseur de la couche : |  | 8 cm
| Couche : |  |  | Fondation |  |  |  | Lieu de fabrication : | [5 empty] | P2R
| Date de mise en œuvre: |  |  | 24-25/06/2024 |  |  |  | Section contrôlée : | [5 empty] | Civrieux - rue Copernic
| Gammadensimètre : |  |  | PQI |  |  |  | Conditions météorologiques : | [5 empty] | Beau
| Date du dernier calibrage : |  |  | 2024-01-01 |  |  |  | Profondeur de mesure : | [5 empty] | Rétrodiffusion
| Atelier de mise en œuvre : |  |  | Volvo P7820D, Hamm HD90VO, Bomag BW120AD
2/ | CRITERES DE CONFORMITE
Source des critères :
| Définition des critères / objectifs : | [7 empty] | 0 | ≤ % de vide ≤ |  |  | 9
3/ | RESULTATS DES ESSAIS |  |  |  | Masse volumique réelle de l'enrobé (MVRE) : | [6 empty] | 2.491 |  |  | g/cm3
| N° | N° | Position |  |  | Masse volumique (g/cm3) | Compacités |  |  | Vides |  |  | Observations
| Essai | Profils | G | A | D |  | % |  |  | %
| 1 | 1ère purge |  |  |  | 2.315 | 92.9 |  |  | 7.1
| 2 |  |  |  |  | 2.333 | 93.7 |  |  | 6.3
| 3 |  |  |  |  | 2.283 | 91.6 |  |  | 8.4
| 4 |  |  |  |  | 2.273 | 91.2 |  |  | 8.8
| 5 |  |  |  |  | 2.327 | 93.4 |  |  | 6.6
| 6 |  |  |  |  | 2.346 | 94.2 |  |  | 5.8
| 7 |  |  |  |  | 2.301 | 92.4 |  |  | 7.6
| 8 |  |  |  |  | 2.329 | 93.5 |  |  | 6.5
| 9 |  |  |  |  | 2.316 | 93 |  |  | 7
| 10 |  |  |  |  | 2.275 | 91.3 |  |  | 8.7
| 11 |  |  |  |  | 2.311 | 92.8 |  |  | 7.2
| 12 | 2nde purge |  |  |  | 2.281 | 91.6 |  |  | 8.4
| 13 |  |  |  |  | 2.317 | 93 |  |  | 7
| 14 |  |  |  |  | 2.386 | 95.8 |  |  | 4.2
| 15 |  |  |  |  | 2.331 | 93.6 |  |  | 6.4
| 16 |  |  |  |  | 2.367 | 95 |  |  | 5
| 17 |  |  |  |  | 2.319 | 93.1 |  |  | 6.9
| 18 |  |  |  |  | 2.304 | 92.5 |  |  | 7.5
| 19 |  |  |  |  | 2.336 | 93.8 |  |  | 6.2
| 20 |  |  |  |  | 2.27 | 91.1 |  |  | 8.9
| 21 |  |  |  |  | 2.304 | 92.5 |  |  | 7.5
| 22 |  |  |  |  | 2.277 | 91.4 |  |  | 8.6
| 23 |  |  |  |  | 2.288 | 91.9 |  |  | 8.1
| 24 |  |  |  |  | 2.298 | 92.3 |  |  | 7.7
| 25 |  |  |  |  | 2.28 | 91.5 |  |  | 8.5
| 26 |  |  |  |  | 2.317 | 93 |  |  | 7
| 27 |  |  |  |  | 2.293 | 92.1 |  |  | 7.9
| 28 |  |  |  |  | 2.292 | 92 |  |  | 8
| Moyenne |  |  |  |  | 2.31 | 92.86 |  |  | 7.14
| Pourcentage de valeurs conformes : |  |  |  |  | 100
4/ | CONCLUSIONS
Contrôle | [12 empty] | Nom |  | Sylvain LHOPITAL
Conforme | [12 empty] | Fonction |  | Chef de section laboratoire
6/ | COMMENTAIRES
Visa

## 13_140624 BB Reyrieux Communaux
|  |  |  | COMPTE RENDU D'ESSAIS | [10 empty] | CCDSV Accord cadre Réhabilitation Trx Entretien VRD
MESURE DE LA MASSE VOLUMIQUE DES MATERIAUX EN PLACE PAR GAMMADENSIMETRE appliquée aux produits hydrocarbonés (NF P 98-241-1)
|  |  |  | DE n° |  | 5 | RA L11C |  |  |  | 13/06/2024
[6 empty] | N°Chrono | N° d'affaire |  |  |  | Date de rédaction
Laboratoire : |  |  |  | Laboratoire Rhône Auvergne - 29-31 rue des tâches - ZI mi-plaine - 69800 SAINT PRIEST
1/ | RENSEIGNEMENTS GENERAUX
| Opérateur : |  |  | Sylvain LHOPITAL |  |  |  | Produit contrôlé : | [5 empty] | BBSG 0/10 Classe 3
| Date de l'essai : |  |  | 13-14/06/2024 |  |  |  | N° formule : |  |  | 110 |  |  | Epaisseur de la couche : |  | 6 cm
| Couche : |  |  | Roulement |  |  |  | Lieu de fabrication : | [5 empty] | P2R
| Date de mise en œuvre: |  |  | 13-14/06/2024 |  |  |  | Section contrôlée : | [5 empty] | Reyrieux - rue des Communaux
| Gammadensimètre : |  |  | PQI |  |  |  | Conditions météorologiques : | [5 empty] | Beau
| Date du dernier calibrage : |  |  | Janvier 2024 |  |  |  | Profondeur de mesure : | [5 empty] | Rétrodiffusion
| Atelier de mise en œuvre : |  |  | Vogele Super 1800-2, Bomag BW190AD, BW120AD
2/ | CRITERES DE CONFORMITE
Source des critères :
| Définition des critères / objectifs : | [7 empty] | 4 | ≤ % de vide ≤ |  |  | 8
3/ | RESULTATS DES ESSAIS |  |  |  | Masse volumique réelle de l'enrobé (MVRE) : | [6 empty] | 2.44 |  |  | g/cm3
| N° | N° | Position |  |  | Masse volumique (g/cm3) | Compacités |  |  | Vides |  |  | Observations
| Essai | Profils | G | A | D |  | % |  |  | %
| 1 |  |  |  |  | 2.269 | 93 |  |  | 7
| 2 |  |  |  |  | 2.277 | 93.3 |  |  | 6.7
| 3 |  |  |  |  | 2.246 | 92 |  |  | 8
| 4 |  |  |  |  | 2.278 | 93.4 |  |  | 6.6
| 5 |  |  |  |  | 2.259 | 92.6 |  |  | 7.4
| 6 |  |  |  |  | 2.261 | 92.7 |  |  | 7.3
| 7 |  |  |  |  | 2.263 | 92.7 |  |  | 7.3
| 8 |  |  |  |  | 2.265 | 92.8 |  |  | 7.2
| 9 |  |  |  |  | 2.271 | 93.1 |  |  | 6.9
| 10 |  |  |  |  | 2.281 | 93.5 |  |  | 6.5
| 11 |  |  |  |  | 2.256 | 92.5 |  |  | 7.5
| 12 |  |  |  |  | 2.245 | 92 |  |  | 8
| 13 |  |  |  |  | 2.262 | 92.7 |  |  | 7.3
| 14 |  |  |  |  | 2.247 | 92.1 |  |  | 7.9
| 15 |  |  |  |  | 2.282 | 93.5 |  |  | 6.5
| 16 |  |  |  |  | 2.248 | 92.1 |  |  | 7.9
| 17 |  |  |  |  | 2.259 | 92.6 |  |  | 7.4
| 18 |  |  |  |  | 2.25 | 92.2 |  |  | 7.8
| 19 |  |  |  |  | 2.288 | 93.8 |  |  | 6.2
| 20 |  |  |  |  | 2.278 | 93.4 |  |  | 6.6
| Moyenne |  |  |  |  | 2.26 | 92.8 |  |  | 7.2
| Pourcentage de valeurs conformes : |  |  |  |  | 100
4/ | CONCLUSIONS
Contrôle | [12 empty] | Nom |  | Sylvain LHOPITAL
Conforme | [12 empty] | Fonction |  | Chef de section laboratoire
6/ | COMMENTAIRES
Visa

## 12_130624 GB Reyrieux Communaux
|  |  |  | COMPTE RENDU D'ESSAIS | [10 empty] | CCDSV Accord cadre Réhabilitation Trx Entretien VRD
MESURE DE LA MASSE VOLUMIQUE DES MATERIAUX EN PLACE PAR GAMMADENSIMETRE appliquée aux produits hydrocarbonés (NF P 98-241-1)
|  |  |  | DE n° |  | 4 | RA L11C |  |  |  | 12/06/2024
[6 empty] | N°Chrono | N° d'affaire |  |  |  | Date de rédaction
Laboratoire : |  |  |  | Laboratoire Rhône Auvergne - 29-31 rue des tâches - ZI mi-plaine - 69800 SAINT PRIEST
1/ | RENSEIGNEMENTS GENERAUX
| Opérateur : |  |  | Sylvain LHOPITAL |  |  |  | Produit contrôlé : | [5 empty] | GB 0/14 Classe 3
| Date de l'essai : |  |  | 12/06/2024 |  |  |  | N° formule : |  |  | 157 |  |  | Epaisseur de la couche : |  | 8 cm
| Couche : |  |  | Fondation |  |  |  | Lieu de fabrication : | [5 empty] | P2R
| Date de mise en œuvre: |  |  | 12/06/2024 |  |  |  | Section contrôlée : | [5 empty] | Reyrieux - rue des Communaux
| Gammadensimètre : |  |  | PQI |  |  |  | Conditions météorologiques : | [5 empty] | Beau
| Date du dernier calibrage : |  |  | Janvier 24 |  |  |  | Profondeur de mesure : | [5 empty] | Rétrodiffusion
| Atelier de mise en œuvre : |  |  | Vogele Super 1800-2, Bomag BW190AD, BW120AD
2/ | CRITERES DE CONFORMITE
Source des critères :
| Définition des critères / objectifs : | [7 empty] | 0 | ≤ % de vide ≤ |  |  | 9
3/ | RESULTATS DES ESSAIS |  |  |  | Masse volumique réelle de l'enrobé (MVRE) : | [6 empty] | 2.491 |  |  | g/cm3
| N° | N° | Position |  |  | Masse volumique (g/cm3) | Compacités |  |  | Vides |  |  | Observations
| Essai | Profils | G | A | D |  | % |  |  | %
| 1 |  |  |  |  | 2.32 | 93.1 |  |  | 6.9
| 2 |  |  |  |  | 2.326 | 93.4 |  |  | 6.6
| 3 |  |  |  |  | 2.293 | 92.1 |  |  | 7.9
| 4 |  |  |  |  | 2.276 | 91.4 |  |  | 8.6
| 5 |  |  |  |  | 2.273 | 91.2 |  |  | 8.8
| 6 |  |  |  |  | 2.316 | 93 |  |  | 7
| 7 |  |  |  |  | 2.297 | 92.2 |  |  | 7.8
| 8 |  |  |  |  | 2.278 | 91.4 |  |  | 8.6
| 9 |  |  |  |  | 2.307 | 92.6 |  |  | 7.4
| 10 |  |  |  |  | 2.304 | 92.5 |  |  | 7.5
| 11 |  |  |  |  | 2.349 | 94.3 |  |  | 5.7
| 12 |  |  |  |  | 2.302 | 92.4 |  |  | 7.6
| 13 |  |  |  |  | 2.297 | 92.2 |  |  | 7.8
| 14 |  |  |  |  | 2.29 | 91.9 |  |  | 8.1
| 15 |  |  |  |  | 2.301 | 92.4 |  |  | 7.6
| 16 |  |  |  |  | 2.296 | 92.2 |  |  | 7.8
| 17 |  |  |  |  | 2.283 | 91.6 |  |  | 8.4
| 18 |  |  |  |  | 2.3 | 92.3 |  |  | 7.7
| 19 |  |  |  |  | 2.279 | 91.5 |  |  | 8.5
| 20 |  |  |  |  | 2.267 | 91 |  |  | 9
| 21 |  |  |  |  | 2.306 | 92.6 |  |  | 7.4
| 22 |  |  |  |  | 2.308 | 92.7 |  |  | 7.3
| 23 |  |  |  |  | 2.297 | 92.2 |  |  | 7.8
| 24 |  |  |  |  | 2.335 | 93.7 |  |  | 6.3
| 25 |  |  |  |  | 2.282 | 91.6 |  |  | 8.4
| 26 |  |  |  |  | 2.287 | 91.8 |  |  | 8.2
| 27 |  |  |  |  | 2.289 | 91.9 |  |  | 8.1
| 28 |  |  |  |  | 2.284 | 91.7 |  |  | 8.3
| 29 |  |  |  |  | 2.297 | 92.2 |  |  | 7.8
| 30 |  |  |  |  | 2.312 | 92.8 |  |  | 7.2
| Moyenne |  |  |  |  | 2.3 | 92.26 |  |  | 7.74
| Pourcentage de valeurs conformes : |  |  |  |  | 100
4/ | CONCLUSIONS
Contrôle | [12 empty] | Nom |  | Sylvain LHOPITAL
Conforme | [12 empty] | Fonction |  | Chef de section laboratoire
6/ | COMMENTAIRES
Visa