## 171225 BBSG
|  |  |  | COMPTE RENDU D'ESSAIS | [10 empty] | Oyonnax Dynacité Résidentialisation des quartiers
MESURE DE LA MASSE VOLUMIQUE DES MATERIAUX EN PLACE PAR GAMMADENSIMETRE appliquée aux produits hydrocarbonés (NF P 98-241-1)
|  |  |  | DE n° |  | 1 | RA P78A |  |  |  | 17/12/2025
[6 empty] | N°Chrono | N° d'affaire |  |  |  | Date de rédaction
Laboratoire : |  |  |  | Laboratoire Rhône Auvergne - 29-31 rue des tâches - ZI mi-plaine - 69800 SAINT PRIEST
1/ | RENSEIGNEMENTS GENERAUX
| Opérateur : |  |  | Sylvain LHOPITAL |  |  |  | Produit contrôlé : | [5 empty] | BBSG 0/10 Classe 3
| Date de l'essai : |  |  | 17/12/2025 |  |  |  | N° formule : |  |  | 100PA20 |  |  | Epaisseur de la couche : |  | 6 cm
| Couche : |  |  | Roulement |  |  |  | Lieu de fabrication : | [5 empty] | SEG Chene en Semine
| Date de mise en œuvre: |  |  | 17/12/2025 |  |  |  | Section contrôlée : | [5 empty] | Rue Quinet
| Gammadensimètre : |  |  | PQI |  |  |  | Conditions météorologiques : | [5 empty] | Beau
| Date du dernier calibrage : |  |  | Mars 2025 |  |  |  | Profondeur de mesure : | [5 empty] | Rétrodiffusion
| Atelier de mise en œuvre : |  |  | Vogele Super 1800-3i, Bomag BW120AD-5, Ammann ARX45-2
2/ | CRITERES DE CONFORMITE
Source des critères :
| Définition des critères / objectifs : | [7 empty] | 4 | ≤ % de vide ≤ |  |  | 8
3/ | RESULTATS DES ESSAIS |  |  |  | Masse volumique réelle de l'enrobé (MVRE) : | [6 empty] | 2.482 |  |  | g/cm3
| N° | N° | Position |  |  | Masse volumique (g/cm3) | Compacités |  |  | Vides |  |  | Observations
| Essai | Profils | G | A | D |  | % |  |  | %
| 1 |  |  |  |  | 2.349 | 94.6 |  |  | 5.4
| 2 |  |  |  |  | 2.378 | 95.8 |  |  | 4.2
| 3 |  |  |  |  | 2.374 | 95.6 |  |  | 4.4
| 4 |  |  |  |  | 2.337 | 94.2 |  |  | 5.8
| 5 |  |  |  |  | 2.362 | 95.2 |  |  | 4.8
| 6 |  |  |  |  | 2.36 | 95.1 |  |  | 4.9
| 7 |  |  |  |  | 2.344 | 94.4 |  |  | 5.6
| 8 |  |  |  |  | 2.36 | 95.1 |  |  | 4.9
| 9 |  |  |  |  | 2.353 | 94.8 |  |  | 5.2
| 10 |  |  |  |  | 2.341 | 94.3 |  |  | 5.7
| 11 |  |  |  |  | 2.323 | 93.6 |  |  | 6.4
| 12 |  |  |  |  | 2.305 | 92.9 |  |  | 7.1
| 13 |  |  |  |  | 2.31 | 93.1 |  |  | 6.9
| 14 |  |  |  |  | 2.364 | 95.2 |  |  | 4.8
| 15 |  |  |  |  | 2.345 | 94.5 |  |  | 5.5
| 16 |  |  |  |  | 2.345 | 94.5 |  |  | 5.5
| 17 |  |  |  |  | 2.321 | 93.5 |  |  | 6.5
| 18 |  |  |  |  | 2.351 | 94.7 |  |  | 5.3
| 19 |  |  |  |  | 2.312 | 93.2 |  |  | 6.8
| 20 |  |  |  |  | 2.341 | 94.3 |  |  | 5.7
| 21 |  |  |  |  | 2.347 | 94.6 |  |  | 5.4
| 22 |  |  |  |  | 2.337 | 94.2 |  |  | 5.8
| 23 |  |  |  |  | 2.318 | 93.4 |  |  | 6.6
| 24 |  |  |  |  | 2.374 | 95.6 |  |  | 4.4
| 25 |  |  |  |  | 2.329 | 93.8 |  |  | 6.2
| 26 |  |  |  |  | 2.331 | 93.9 |  |  | 6.1
| 27 |  |  |  |  | 2.317 | 93.4 |  |  | 6.6
| Moyenne |  |  |  |  | 2.34 | 94.35 |  |  | 5.65
| Pourcentage de valeurs conformes : |  |  |  |  | 100
4/ | CONCLUSIONS
Contrôle | [12 empty] | Nom |  | Sylvain LHOPITAL
Conforme | [12 empty] | Fonction |  | Chef de section laboratoire
6/ | COMMENTAIRES
Visa