## 111223
|  |  |  | COMPTE RENDU D'ESSAIS | [10 empty] | Savigneux
MESURE DE LA MASSE VOLUMIQUE DES MATERIAUX EN PLACE PAR GAMMADENSIMETRE appliquée aux produits hydrocarbonés (NF P 98-241-1)
|  |  |  | DE n° |  | 3 | RA L11C |  |  |  | 11/12/2023
[6 empty] | N°Chrono | N° d'affaire |  |  |  | Date de rédaction
Laboratoire : |  |  |  | Laboratoire Rhône Auvergne - 29-31 rue des tâches - ZI mi-plaine - 69800 SAINT PRIEST
1/ | RENSEIGNEMENTS GENERAUX
| Opérateur : |  |  | F. Montet |  |  |  | Produit contrôlé : | [5 empty] | BBSG 0/10 Classe 3
| Date de l'essai : |  |  | 11/12/2023 |  |  |  | N° formule : |  |  | 110 |  |  | Epaisseur de la couche : |  | 6 cm
| Couche : |  |  | Roulement |  |  |  | Lieu de fabrication : | [5 empty] | P2R
| Date de mise en œuvre: |  |  | 11/12/2023 |  |  |  | Section contrôlée : | [5 empty] | Route des prêles
| Gammadensimètre : |  |  | PQI |  |  |  | Conditions météorologiques : | [5 empty] | Beau
| Date du dernier calibrage : |  |  | Mars 2023 |  |  |  | Profondeur de mesure : | [5 empty] | Rétrodiffusion
| Atelier de mise en œuvre : |  |  | Finisseur Volvo titan P6820C, hamm hd 14, bomag bw120ad
2/ | CRITERES DE CONFORMITE
Source des critères :
| Définition des critères / objectifs : | [7 empty] | 4 | ≤ % de vide ≤ |  |  | 8
3/ | RESULTATS DES ESSAIS |  |  |  | Masse volumique réelle de l'enrobé (MVRE) : | [6 empty] | 2.44 |  |  | g/cm3
| N° | N° | Position |  |  | Masse volumique (g/cm3) | Compacités |  |  | Vides |  |  | Observations
| Essai | Profils | G | A | D |  | % |  |  | %
| 1 |  |  |  |  | 2.313 | 94.8 |  |  | 5.2
| 2 |  |  |  |  | 2.299 | 94.2 |  |  | 5.8
| 3 |  |  |  |  | 2.258 | 92.5 |  |  | 7.5
| 4 |  |  |  |  | 2.34 | 95.9 |  |  | 4.1
| 5 |  |  |  |  | 2.293 | 94 |  |  | 6
| 6 |  |  |  |  | 2.306 | 94.5 |  |  | 5.5
| 7 |  |  |  |  | 2.269 | 93 |  |  | 7
| 8 |  |  |  |  | 2.282 | 93.5 |  |  | 6.5
| 9 |  |  |  |  | 2.339 | 95.9 |  |  | 4.1
| 10 |  |  |  |  | 2.275 | 93.2 |  |  | 6.8
| 11 |  |  |  |  | 2.313 | 94.8 |  |  | 5.2
| 12 |  |  |  |  | 2.32 | 95.1 |  |  | 4.9
| 13 |  |  |  |  | 2.34 | 95.9 |  |  | 4.1
| 14 |  |  |  |  | 2.264 | 92.8 |  |  | 7.2
| 15 |  |  |  |  | 2.324 | 95.2 |  |  | 4.8
| 16 |  |  |  |  | 2.285 | 93.6 |  |  | 6.4
| 17 |  |  |  |  | 2.333 | 95.6 |  |  | 4.4
| 18 |  |  |  |  | 2.319 | 95 |  |  | 5
| 19 |  |  |  |  | 2.273 | 93.2 |  |  | 6.8
| 20 |  |  |  |  | 2.322 | 95.2 |  |  | 4.8
| 21 |  |  |  |  | 2.327 | 95.4 |  |  | 4.6
| 22 |  |  |  |  | 2.285 | 93.6 |  |  | 6.4
| 23 |  |  |  |  | 2.301 | 94.3 |  |  | 5.7
| 24 |  |  |  |  | 2.319 | 95 |  |  | 5
| Moyenne |  |  |  |  | 2.3 | 94.42 |  |  | 5.58
| Pourcentage de valeurs conformes : |  |  |  |  | 100
4/ | CONCLUSIONS
Contrôle | [12 empty] | Nom |  | F. MONTET
Conforme | [12 empty] | Fonction |  | Technicien de laboratoire
6/ | COMMENTAIRES
Visa

## 081223
|  |  |  | COMPTE RENDU D'ESSAIS | [10 empty] | Savigneux
MESURE DE LA MASSE VOLUMIQUE DES MATERIAUX EN PLACE PAR GAMMADENSIMETRE appliquée aux produits hydrocarbonés (NF P 98-241-1)
|  |  |  | DE n° |  | 2 | RA L11C |  |  |  | 11/12/2023
[6 empty] | N°Chrono | N° d'affaire |  |  |  | Date de rédaction
Laboratoire : |  |  |  | Laboratoire Rhône Auvergne - 29-31 rue des tâches - ZI mi-plaine - 69800 SAINT PRIEST
1/ | RENSEIGNEMENTS GENERAUX
| Opérateur : |  |  | F. Montet |  |  |  | Produit contrôlé : | [5 empty] | GB 0/14 Classe 3
| Date de l'essai : |  |  | 08/12/2023 |  |  |  | N° formule : |  |  | 157 |  |  | Epaisseur de la couche : |  | 8 cm
| Couche : |  |  | Base |  |  |  | Lieu de fabrication : | [5 empty] | P2R
| Date de mise en œuvre: |  |  | 08/12/2023 |  |  |  | Section contrôlée : | [5 empty] | Rue des Preles
| Gammadensimètre : |  |  | PQI |  |  |  | Conditions météorologiques : | [5 empty] | Couvert
| Date du dernier calibrage : |  |  | Mars 2023 |  |  |  | Profondeur de mesure : | [5 empty] | Rétrodiffusion
| Atelier de mise en œuvre : |  |  | Finisseur Volvo titan P6820C, Hamm hd14, bomag bw120ad
2/ | CRITERES DE CONFORMITE
Source des critères :
| Définition des critères / objectifs : | [7 empty] | 0 | ≤ % de vide ≤ |  |  | 9
3/ | RESULTATS DES ESSAIS |  |  |  | Masse volumique réelle de l'enrobé (MVRE) : | [6 empty] | 2.491 |  |  | g/cm3
| N° | N° | Position |  |  | Masse volumique (g/cm3) | Compacités |  |  | Vides |  |  | Observations
| Essai | Profils | G | A | D |  | % |  |  | %
| 1 |  |  |  |  | 2.404 | 96.5 |  |  | 3.5
| 2 |  |  |  |  | 2.332 | 93.6 |  |  | 6.4
| 3 |  |  |  |  | 2.377 | 95.4 |  |  | 4.6
| 4 |  |  |  |  | 2.33 | 93.5 |  |  | 6.5
| 5 |  |  |  |  | 2.4 | 96.3 |  |  | 3.7
| 6 |  |  |  |  | 2.382 | 95.6 |  |  | 4.4
| 7 |  |  |  |  | 2.377 | 95.4 |  |  | 4.6
| 8 |  |  |  |  | 2.356 | 94.6 |  |  | 5.4
| 9 |  |  |  |  | 2.37 | 95.1 |  |  | 4.9
| 10 |  |  |  |  | 2.399 | 96.3 |  |  | 3.7
| 11 |  |  |  |  | 2.387 | 95.8 |  |  | 4.2
| 12 |  |  |  |  | 2.408 | 96.7 |  |  | 3.3
| 13 |  |  |  |  | 2.359 | 94.7 |  |  | 5.3
| 14 |  |  |  |  | 2.367 | 95 |  |  | 5
| 15 |  |  |  |  | 2.345 | 94.1 |  |  | 5.9
| 16 |  |  |  |  | 2.333 | 93.7 |  |  | 6.3
| 17 |  |  |  |  | 2.351 | 94.4 |  |  | 5.6
| 18 |  |  |  |  | 2.321 | 93.2 |  |  | 6.8
| Moyenne |  |  |  |  | 2.37 | 94.99 |  |  | 5.01
| Pourcentage de valeurs conformes : |  |  |  |  | 100
4/ | CONCLUSIONS
Contrôle | [12 empty] | Nom |  | F. MONTET
Conforme | [12 empty] | Fonction |  | Technicien de laboratoire
6/ | COMMENTAIRES
Visa

## 071223
|  |  |  | COMPTE RENDU D'ESSAIS | [10 empty] | Savigneux
MESURE DE LA MASSE VOLUMIQUE DES MATERIAUX EN PLACE PAR GAMMADENSIMETRE appliquée aux produits hydrocarbonés (NF P 98-241-1)
|  |  |  | DE n° |  | 1 | RA L11C |  |  |  | 07/12/2023
[6 empty] | N°Chrono | N° d'affaire |  |  |  | Date de rédaction
Laboratoire : |  |  |  | Laboratoire Rhône Auvergne - 29-31 rue des tâches - ZI mi-plaine - 69800 SAINT PRIEST
1/ | RENSEIGNEMENTS GENERAUX
| Opérateur : |  |  | F. Montet |  |  |  | Produit contrôlé : | [5 empty] | GB 0/14 Classe 3
| Date de l'essai : |  |  | 07/12/2023 |  |  |  | N° formule : |  |  | 157 |  |  | Epaisseur de la couche : |  | 8 cm
| Couche : |  |  | Base |  |  |  | Lieu de fabrication : | [5 empty] | P2R
| Date de mise en œuvre: |  |  | 07/12/2023 |  |  |  | Section contrôlée : | [5 empty] | Route des Prêles
| Gammadensimètre : |  |  | PQI |  |  |  | Conditions météorologiques : | [5 empty] | Beau
| Date du dernier calibrage : |  |  | Mars 2023 |  |  |  | Profondeur de mesure : | [5 empty] | Rétrodiffusion
| Atelier de mise en œuvre : |  |  | Finisseur Volvo titan P6820C, Hamm hd14, bomag bw120ad
2/ | CRITERES DE CONFORMITE
Source des critères :
| Définition des critères / objectifs : | [7 empty] | 0 | ≤ % de vide ≤ |  |  | 9
3/ | RESULTATS DES ESSAIS |  |  |  | Masse volumique réelle de l'enrobé (MVRE) : | [6 empty] | 2.491 |  |  | g/cm3
| N° | N° | Position |  |  | Masse volumique (g/cm3) | Compacités |  |  | Vides |  |  | Observations
| Essai | Profils | G | A | D |  | % |  |  | %
| 1 |  |  |  |  | 2.416 | 97 |  |  | 3
| 2 |  |  |  |  | 2.351 | 94.4 |  |  | 5.6
| 3 |  |  |  |  | 2.42 | 97.1 |  |  | 2.9
| 4 |  |  |  |  | 2.379 | 95.5 |  |  | 4.5
| 5 |  |  |  |  | 2.416 | 97 |  |  | 3
| 6 |  |  |  |  | 2.375 | 95.3 |  |  | 4.7
| 7 |  |  |  |  | 2.374 | 95.3 |  |  | 4.7
| 8 |  |  |  |  | 2.367 | 95 |  |  | 5
| 9 |  |  |  |  | 2.343 | 94.1 |  |  | 5.9
| 10 |  |  |  |  | 2.406 | 96.6 |  |  | 3.4
| 11 |  |  |  |  | 2.396 | 96.2 |  |  | 3.8
| 12 |  |  |  |  | 2.386 | 95.8 |  |  | 4.2
| 13 |  |  |  |  | 2.333 | 93.7 |  |  | 6.3
| 14 |  |  |  |  | 2.362 | 94.8 |  |  | 5.2
| 15 |  |  |  |  | 2.385 | 95.7 |  |  | 4.3
| 16 |  |  |  |  | 2.364 | 94.9 |  |  | 5.1
| 17 |  |  |  |  | 2.356 | 94.6 |  |  | 5.4
| 18 |  |  |  |  | 2.329 | 93.5 |  |  | 6.5
| 19 |  |  |  |  | 2.372 | 95.2 |  |  | 4.8
| 20 |  |  |  |  | 2.353 | 94.5 |  |  | 5.5
| 21 |  |  |  |  | 2.378 | 95.5 |  |  | 4.5
| 22 |  |  |  |  | 2.321 | 93.2 |  |  | 6.8
| Moyenne |  |  |  |  | 2.37 | 95.22 |  |  | 4.78
| Pourcentage de valeurs conformes : |  |  |  |  | 100
4/ | CONCLUSIONS
Contrôle | [12 empty] | Nom |  | F. MONTET
Conforme | [12 empty] | Fonction |  | Technicien de laboratoire
6/ | COMMENTAIRES
Visa