## 201125 BBSG
|  |  |  | COMPTE RENDU D'ESSAIS | [10 empty] | St Etienne CAP Métropole Station Tram AFPA Bd 8 mai 1945
MESURE DE LA MASSE VOLUMIQUE DES MATERIAUX EN PLACE PAR GAMMADENSIMETRE appliquée aux produits hydrocarbonés (NF P 98-241-1)
|  |  |  | DE n° |  | 2 | RA P65D |  |  |  | 20/11/2025
[6 empty] | N°Chrono | N° d'affaire |  |  |  | Date de rédaction
Laboratoire : |  |  |  | Laboratoire Rhône Auvergne - 29-31 rue des tâches - ZI mi-plaine - 69800 SAINT PRIEST
1/ | RENSEIGNEMENTS GENERAUX
| Opérateur : |  |  | F. Montet |  |  |  | Produit contrôlé : | [5 empty] | BBSG 0/10 Classe 3
| Date de l'essai : |  |  | 20/11/2025 |  |  |  | N° formule : |  |  | 133 |  |  | Epaisseur de la couche : |  | 6 cm
| Couche : |  |  | Roulement |  |  |  | Lieu de fabrication : | [5 empty] | EOL
| Date de mise en œuvre: |  |  | 20/11/2025 |  |  |  | Section contrôlée : | [5 empty] | Boulevard du 8 mai 1945
| Gammadensimètre : |  |  | Humbolt-9340 |  |  |  | Conditions météorologiques : | [5 empty] | Couvert
| Date du dernier calibrage : |  |  | Avril 2025 |  |  |  | Profondeur de mesure : | [5 empty] | Rétrodiffusion
| Atelier de mise en œuvre : |  |  | Finisseur vogele super 1300-3i, Bomag bw138ad , bomag bw120ad
2/ | CRITERES DE CONFORMITE
Source des critères :
| Définition des critères / objectifs : | [7 empty] | 4 | ≤ % de vide ≤ |  |  | 8
3/ | RESULTATS DES ESSAIS |  |  |  | Masse volumique réelle de l'enrobé (MVRE) : | [6 empty] | 2.439 |  |  | g/cm3
| N° | N° | Position |  |  | Masse volumique (g/cm3) | Compacités |  |  | Vides |  |  | Observations
| Essai | Profils | G | A | D |  | % |  |  | %
| 1 |  |  |  |  | 2.272 | 93.2 |  |  | 6.8
| 2 |  |  |  |  | 2.267 | 92.9 |  |  | 7.1
| 3 |  |  |  |  | 2.275 | 93.3 |  |  | 6.7
| 4 |  |  |  |  | 2.257 | 92.5 |  |  | 7.5
| 5 |  |  |  |  | 2.285 | 93.7 |  |  | 6.3
| 6 |  |  |  |  | 2.245 | 92 |  |  | 8
| 7 |  |  |  |  | 2.276 | 93.3 |  |  | 6.7
| 8 |  |  |  |  | 2.28 | 93.5 |  |  | 6.5
| 9 |  |  |  |  | 2.251 | 92.3 |  |  | 7.7
| 10 |  |  |  |  | 2.261 | 92.7 |  |  | 7.3
| 11 |  |  |  |  | 2.254 | 92.4 |  |  | 7.6
| 12 |  |  |  |  | 2.3 | 94.3 |  |  | 5.7
| Moyenne |  |  |  |  | 2.27 | 93.01 |  |  | 6.99
| Pourcentage de valeurs conformes : |  |  |  |  | 100
4/ | CONCLUSIONS
Contrôle | [12 empty] | Nom |  | F. MONTET
Conforme | [12 empty] | Fonction |  | Technicien de laboratoire
6/ | COMMENTAIRES
Visa

## 191125 GB
|  |  |  | COMPTE RENDU D'ESSAIS | [10 empty] | St Etienne CAP Métropole Station Tram AFPA Bd 8 mai 1945
MESURE DE LA MASSE VOLUMIQUE DES MATERIAUX EN PLACE PAR GAMMADENSIMETRE appliquée aux produits hydrocarbonés (NF P 98-241-1)
|  |  |  | DE n° |  | 1 | RA P65D |  |  |  | 19/11/2025
[6 empty] | N°Chrono | N° d'affaire |  |  |  | Date de rédaction
Laboratoire : |  |  |  | Laboratoire Rhône Auvergne - 29-31 rue des tâches - ZI mi-plaine - 69800 SAINT PRIEST
1/ | RENSEIGNEMENTS GENERAUX
| Opérateur : |  |  | F. Montet |  |  |  | Produit contrôlé : | [5 empty] | GB 0/14 Classe 3
| Date de l'essai : |  |  | 19/11/2025 |  |  |  | N° formule : |  |  | 231 |  |  | Epaisseur de la couche : |  | 12 cm
| Couche : |  |  | Base |  |  |  | Lieu de fabrication : | [5 empty] | EOL
| Date de mise en œuvre: |  |  | 19/11/2025 |  |  |  | Section contrôlée : | [5 empty] | Boulevard du 8 mai 1945
| Gammadensimètre : |  |  | Humbolt-9340 |  |  |  | Conditions météorologiques : | [5 empty] | Beau
| Date du dernier calibrage : |  |  | Avril 2025 |  |  |  | Profondeur de mesure : | [5 empty] | 10cm
| Atelier de mise en œuvre : |  |  | Finisseur vogele super 1300-3i, Bomag bw138ad, Bomag bw120ad
2/ | CRITERES DE CONFORMITE
Source des critères :
| Définition des critères / objectifs : | [7 empty] | 0 | ≤ % de vide ≤ |  |  | 9
3/ | RESULTATS DES ESSAIS |  |  |  | Masse volumique réelle de l'enrobé (MVRE) : | [6 empty] | 2.468 |  |  | g/cm3
| N° | N° | Position |  |  | Masse volumique (g/cm3) | Compacités |  |  | Vides |  |  | Observations
| Essai | Profils | G | A | D |  | % |  |  | %
| 1 |  |  |  |  | 2.25 | 91.2 |  |  | 8.8
| 2 |  |  |  |  | 2.277 | 92.3 |  |  | 7.7
| 3 |  |  |  |  | 2.279 | 92.3 |  |  | 7.7
| 4 |  |  |  |  | 2.31 | 93.6 |  |  | 6.4
| 5 |  |  |  |  | 2.265 | 91.8 |  |  | 8.2
| 6 |  |  |  |  | 2.254 | 91.3 |  |  | 8.7
| 7 |  |  |  |  | 2.271 | 92 |  |  | 8
| 8 |  |  |  |  | 2.259 | 91.5 |  |  | 8.5
| 9 |  |  |  |  | 2.3 | 93.2 |  |  | 6.8
| 10 |  |  |  |  | 2.312 | 93.7 |  |  | 6.3
| 11 |  |  |  |  | 2.284 | 92.5 |  |  | 7.5
| 12 |  |  |  |  | 2.294 | 92.9 |  |  | 7.1
| Moyenne |  |  |  |  | 2.28 | 92.36 |  |  | 7.64
| Pourcentage de valeurs conformes : |  |  |  |  | 100
4/ | CONCLUSIONS
Contrôle | [12 empty] | Nom |  | F. MONTET
Conforme | [12 empty] | Fonction |  | Technicien de laboratoire
6/ | COMMENTAIRES
Visa