## 290824 BBSG
[5 empty] | COMPTE RENDU D'ESSAIS | [12 empty] | IDEX - Oyonnax
CONTRÔLE DE FABRICATION DES ENROBES (NF EN 12697-1/ NF EN 12697-2)
[5 empty] | CFE |  | n° | 2 |  | RA O60A |  |  |  | 2024-09-02
[8 empty] | Chrono |  | N° d'affaire |  |  |  | Date de rédaction
Laboratoire : |  |  |  |  | Région Rhône Alpes - 29-31 rue des Tâches - ZI Mi-Plaine - 69800 SAINT PRIEST
1/ | RENSEIGNEMENTS GENERAUX
| Opérateur : |  |  |  | F. Montet | [5 empty] | Lieu de fabrication : | [5 empty] | SEG
| Date de l'essai : |  |  |  | 2024-09-02 | [5 empty] | Destination du produit | [5 empty] | Rue du capitaine Montréal
| Date de mise en œuvre : |  |  |  | 29/08/2024 | [5 empty] | Code formule : | [5 empty] | 100PA20
| Appellation européenne : |  |  |  | EB 10 ROUL 50/70 | [5 empty] | Couche de : | [5 empty] | Roulement provisoire
| Appellation française : |  |  |  | BBSG 0/10 Classe 3 R20 | [5 empty] | Méthode d'essai : | [5 empty] | Extracteur automatique - NEBA
2/ | CRITERES DE CONFORMITE
Source des critères :
Définition des critères / objectifs :
3/ | RESULTATS DES ESSAIS
[22 empty] | MVR granulats: | 2.693
|  |  | Analyse granulométrique | [14 empty] | température mesurée | teneur en liant | Module richesse | Teneur en liant ext | surface spécifique | module de richesse
| N° | Heure | 0.063 | 0.125 | 0.25 | 0.5 | 1 | 2 | 4 | 6.3 | 8 | 10 | 12.5 | 14 | 16 | 20
| 1 | 14H00 | 7.5 | 9.7 | 12.7 | 16.4 | 21.6 | 31.5 | 46.5 | 64.2 | 80.5 | 97.6 | 100 |  |  |  |  | 172 | 5.17 | 3.25708 | 5.451861 | 14.2408 | 3.25708
| 2 | [19 empty] | 0 | 0.25 | 0
| 3 | [19 empty] | 0 | 0.25 | 0
| 4 | [19 empty] | 0 | 0.25 | 0
| Mini | [9 empty] | 10 | 10 |  |  | 50 |  | 70 |  |  | 4.5 |  | 0.25 | 0
| Moyenne |  | 7.5 | 9.7 | 12.7 | 16.4 | 21.6 | 31.5 | 46.5 | 64.2 | 80.5 | 97.6 | 100 |  |  |  |  | 172 | 5.17 | 3.25708 | 5.451861 | 14.2408 | 3.25708
| Théorique |  | 7.1 | #N/A | 12 | 16 | 22 | 32 | 46 | 64 | 80 | 95 | 100 | [5 empty] | 5.4 | 3.439272 | 5.708245 | 13.65 | 3.439272
|  | Seuil maxi | 9.1 |  |  |  |  | 38 |  | 71 | [8 empty] | 5.9 |  |  |  | > 3,4
| Seuil mini |  | 5.1 |  |  |  |  | 26 |  | 57 | [8 empty] | 4.9
4/ | CONCLUSIONS
Contrôle : | [15 empty] | Nom |  | F. MONTET
Conforme | [15 empty] | Fonction |  | Technicien de laboratoire
5/ | COMMENTAIRES
Visa
Ne pas oublier de renseigner la MVR granulats
Ne renseigner le fuseau que si exigé au CCTP

## 290824 GB
[5 empty] | COMPTE RENDU D'ESSAIS | [12 empty] | IDEX - Oyonnax
CONTRÔLE DE FABRICATION DES ENROBES (NF EN 12697-1/ NF EN 12697-2)
[5 empty] | CFE |  | n° | 1 |  | RA O60A |  |  |  | 2024-09-02
[8 empty] | Chrono |  | N° d'affaire |  |  |  | Date de rédaction
Laboratoire : |  |  |  |  | Région Rhône Alpes - 29-31 rue des Tâches - ZI Mi-Plaine - 69800 SAINT PRIEST
1/ | RENSEIGNEMENTS GENERAUX
| Opérateur : |  |  |  | F. Montet | [5 empty] | Lieu de fabrication : | [5 empty] | SEG
| Date de l'essai : |  |  |  | 2024-09-02 | [5 empty] | Destination du produit | [5 empty] | Route de la forge
| Date de mise en œuvre : |  |  |  | 29/08/2024 | [5 empty] | Code formule : | [5 empty] | 143PA30
| Appellation européenne : |  |  |  | EB 14 ASSISE 50/70 | [5 empty] | Couche de : | [5 empty] | Roulement provisoire
| Appellation française : |  |  |  | GB 0/14 Classe 3 | [5 empty] | Méthode d'essai : | [5 empty] | Extracteur automatique - NEBA
2/ | CRITERES DE CONFORMITE
Source des critères :
Définition des critères / objectifs :
3/ | RESULTATS DES ESSAIS
[22 empty] | MVR granulats: | 2.668
|  |  | Analyse granulométrique | [14 empty] | température mesurée | teneur en liant | Module richesse | Teneur en liant ext | surface spécifique | module de richesse
| N° | Heure | 0.063 | 0.125 | 0.25 | 0.5 | 1 | 2 | 4 | 6.3 | 8 | 10 | 12.5 | 14 | 16 | 20
| 1 | 9H00 | 8.6 | 10.9 | 13.9 | 17.7 | 23.2 | 33.1 | 48.6 | 67 | 77.6 | 88.8 | 95 | 98.4 | 100 |  |  |  | 4.48 | 2.7195 | 4.690117 | 15.7824 | 2.7195
| 2 | [19 empty] | 0 | 0.25 | 0
| 3 | [19 empty] | 0 | 0.25 | 0
| 4 | [19 empty] | 0 | 0.25 | 0
| Mini | [9 empty] | 10 | 10 |  |  | 50 |  | 70 |  |  | 4.5 |  | 0.25 | 0
| Moyenne |  | 8.6 | 10.9 | 13.9 | 17.7 | 23.2 | 33.1 | 48.6 | 67 | 77.6 | 88.8 | 95 | 98.4 | 100 |  |  |  | 4.48 | 2.7195 | 4.690117 | 15.7824 | 2.7195
| Théorique |  | 8.4 | #N/A | 14 | 17 | 23 | 32 | 46 | 61 | 70 | 79 | 92 | 97 | 100 |  |  |  | 4.3 | 2.618919 | 4.493208 | 15.377 | 2.618919
|  | Seuil maxi | 10.4 |  |  |  |  | 38 |  | 68 | [8 empty] | 4.8 |  |  |  | > 3,4
| Seuil mini |  | 6.4 |  |  |  |  | 26 |  | 54 | [8 empty] | 3.8
4/ | CONCLUSIONS
Contrôle : | [15 empty] | Nom |  | F. MONTET
Conforme | [15 empty] | Fonction |  | Technicien de laboratoire
5/ | COMMENTAIRES
Visa
Ne pas oublier de renseigner la MVR granulats
Ne renseigner le fuseau que si exigé au CCTP