## 210525 BBSG batiment
[5 empty] | COMPTE RENDU D'ESSAIS | [12 empty] | Ternay Getnow PF Ancycla
CONTRÔLE DE FABRICATION DES ENROBES (NF EN 12697-1/ NF EN 12697-2)
[5 empty] | CFE |  | n° | 5 |  | RA O1JC |  |  |  | 2025-05-22
[8 empty] | Chrono |  | N° d'affaire |  |  |  | Date de rédaction
Laboratoire : |  |  |  |  | Région Rhône Alpes - 29-31 rue des Tâches - ZI Mi-Plaine - 69800 SAINT PRIEST
1/ | RENSEIGNEMENTS GENERAUX
| Opérateur : |  |  |  | F. Montet | [5 empty] | Lieu de fabrication : | [5 empty] | EOL
| Date de l'essai : |  |  |  | 2025-05-22 | [5 empty] | Destination du produit | [5 empty] | Autour du batiment
| Date de mise en œuvre : |  |  |  | 2025-05-21 | [5 empty] | Code formule : | [5 empty] | 134
| Appellation européenne : |  |  |  | EB 14 ASSISE 35/50 | [5 empty] | Couche de : | [5 empty] | Roulement
| Appellation française : |  |  |  | BBSG 0/10 Cl3 - 20%AE | [5 empty] | Méthode d'essai : | [5 empty] | Extracteur automatique - NEBA
2/ | CRITERES DE CONFORMITE
Source des critères :
Définition des critères / objectifs :
3/ | RESULTATS DES ESSAIS
[22 empty] | MVR granulats: | 2.671
|  |  | Analyse granulométrique | [14 empty] | température mesurée | teneur en liant | Module richesse | Teneur en liant ext | surface spécifique | module de richesse
| N° | Heure | 0.063 | 0.125 | 0.25 | 0.5 | 1 | 2 | 4 | 6.3 | 8 | 10 | 12.5 | 14 | 16 | 20
| 1 | 13:45 | 7.3 | 9.3 | 12.1 | 15.8 | 21.3 | 31.8 | 47.7 | 70.3 | 86.3 | 97.4 | 100 |  |  |  |  | 168 | 5.48 | 3.451761 | 5.797715 | 13.9066 | 3.451761
| 2 | [19 empty] | 0 | 0.25 | 0
| 3 | [19 empty] | 0 | 0.25 | 0
| 4 | [19 empty] | 0 | 0.25 | 0
| Mini | [9 empty] | 10 | 10 |  |  | 50 |  | 70 |  |  | 4.5 |  | 0.25 | 0
| Moyenne |  | 7.3 | 9.3 | 12.1 | 15.8 | 21.3 | 31.8 | 47.7 | 70.3 | 86.3 | 97.4 | 100 |  |  |  |  | 168 | 5.48 | 3.451761 | 5.797715 | 13.9066 | 3.451761
| Théorique |  | 7.1 | 9 | 13 | 17 | 24 | 31 | 44 | 65 | 81 | 96 | 100 | [5 empty] | 5.3 | 3.339737 | 5.596621 | 13.747 | 3.339737
|  | Seuil maxi | 9.1 |  |  |  |  | 37 |  | 72 | [8 empty] | 5.8 |  |  |  | > 3,4
| Seuil mini |  | 5.1 |  |  |  |  | 25 |  | 58 | [8 empty] | 4.8
4/ | CONCLUSIONS
Contrôle : | [15 empty] | Nom |  | F. MONTET
Conforme | [15 empty] | Fonction |  | Technicien de laboratoire
5/ | COMMENTAIRES
Visa
Ne pas oublier de renseigner la MVR granulats
Ne renseigner le fuseau que si exigé au CCTP

## 210525 gb base batiment
[5 empty] | COMPTE RENDU D'ESSAIS | [12 empty] | Ternay Getnow PF Ancycla
CONTRÔLE DE FABRICATION DES ENROBES (NF EN 12697-1/ NF EN 12697-2)
[5 empty] | CFE |  | n° | 4 |  | RA O1JC |  |  |  | 2025-05-22
[8 empty] | Chrono |  | N° d'affaire |  |  |  | Date de rédaction
Laboratoire : |  |  |  |  | Région Rhône Alpes - 29-31 rue des Tâches - ZI Mi-Plaine - 69800 SAINT PRIEST
1/ | RENSEIGNEMENTS GENERAUX
| Opérateur : |  |  |  | F. Montet | [5 empty] | Lieu de fabrication : | [5 empty] | EOL
| Date de l'essai : |  |  |  | 2025-05-22 | [5 empty] | Destination du produit | [5 empty] | Autour du batiment
| Date de mise en œuvre : |  |  |  | 2025-05-21 | [5 empty] | Code formule : | [5 empty] | 231
| Appellation européenne : |  |  |  | EB 14 ASSISE 35/50 | [5 empty] | Couche de : | [5 empty] | Base
| Appellation française : |  |  |  | GB 0/14 Cl3 - 30%AE | [5 empty] | Méthode d'essai : | [5 empty] | Extracteur automatique - NEBA
2/ | CRITERES DE CONFORMITE
Source des critères :
Définition des critères / objectifs :
3/ | RESULTATS DES ESSAIS
[22 empty] | MVR granulats: | 2.694
|  |  | Analyse granulométrique | [14 empty] | température mesurée | teneur en liant | Module richesse | Teneur en liant ext | surface spécifique | module de richesse
| N° | Heure | 0.063 | 0.125 | 0.25 | 0.5 | 1 | 2 | 4 | 6.3 | 8 | 10 | 12.5 | 14 | 16 | 20
| 1 | 09:25 | 6.8 | 8.7 | 11.3 | 14.6 | 19.6 | 29.2 | 46.3 | 58.2 | 72.6 | 82.6 | 92.1 | 96 | 100 |  |  | 165 | 4.34 | 2.763987 | 4.536902 | 12.93825 | 2.763987
| 2 | [19 empty] | 0 | 0.25 | 0
| 3 | [19 empty] | 0 | 0.25 | 0
| 4 | [19 empty] | 0 | 0.25 | 0
| Mini | [9 empty] | 10 | 10 |  |  | 50 |  | 70 |  |  | 4.5 |  | 0.25 | 0
| Moyenne |  | 6.8 | 8.7 | 11.3 | 14.6 | 19.6 | 29.2 | 46.3 | 58.2 | 72.6 | 82.6 | 92.1 | 96 | 100 |  |  | 165 | 4.34 | 2.763987 | 4.536902 | 12.93825 | 2.763987
| Théorique |  | 7.5 | 10 | 13 | 18 | 23 | 31 | 43 | 53 | 65 | 80 | 93 | 97 | 100 |  |  |  | 4.4 | 2.750225 | 4.60251 | 14.2525 | 2.750225
|  | Seuil maxi | 9.5 |  |  |  |  | 37 |  | 60 | [8 empty] | 4.9 |  |  |  | > 3,4
| Seuil mini |  | 5.5 |  |  |  |  | 25 |  | 46 | [8 empty] | 3.9
4/ | CONCLUSIONS
Contrôle : | [15 empty] | Nom |  | F. MONTET
Conforme | [15 empty] | Fonction |  | Technicien de laboratoire
5/ | COMMENTAIRES
Visa
Ne pas oublier de renseigner la MVR granulats
Ne renseigner le fuseau que si exigé au CCTP

## 200525 BBSG gde plateforme
[5 empty] | COMPTE RENDU D'ESSAIS | [12 empty] | Ternay Getnow PF Ancycla
CONTRÔLE DE FABRICATION DES ENROBES (NF EN 12697-1/ NF EN 12697-2)
[5 empty] | CFE |  | n° | 3 |  | RA O1JC |  |  |  | 2025-05-21
[8 empty] | Chrono |  | N° d'affaire |  |  |  | Date de rédaction
Laboratoire : |  |  |  |  | Région Rhône Alpes - 29-31 rue des Tâches - ZI Mi-Plaine - 69800 SAINT PRIEST
1/ | RENSEIGNEMENTS GENERAUX
| Opérateur : |  |  |  | F. Montet | [5 empty] | Lieu de fabrication : | [5 empty] | EOL
| Date de l'essai : |  |  |  | 2025-05-21 | [5 empty] | Destination du produit | [5 empty] | Grande plateforme
| Date de mise en œuvre : |  |  |  | 2025-05-20 | [5 empty] | Code formule : | [5 empty] | 134
| Appellation européenne : |  |  |  | EB 14 ASSISE 35/50 | [5 empty] | Couche de : | [5 empty] | Roulement
| Appellation française : |  |  |  | BBSG 0/10 Cl3 - 20%AE | [5 empty] | Méthode d'essai : | [5 empty] | Extracteur automatique - NEBA
2/ | CRITERES DE CONFORMITE
Source des critères :
Définition des critères / objectifs :
3/ | RESULTATS DES ESSAIS
[22 empty] | MVR granulats: | 2.671
|  |  | Analyse granulométrique | [14 empty] | température mesurée | teneur en liant | Module richesse | Teneur en liant ext | surface spécifique | module de richesse
| N° | Heure | 0.063 | 0.125 | 0.25 | 0.5 | 1 | 2 | 4 | 6.3 | 8 | 10 | 12.5 | 14 | 16 | 20
| 1 | 13:40 | 7.2 | 9 | 11.5 | 14.7 | 19.5 | 28.1 | 43.9 | 67.7 | 81.9 | 93.4 | 100 |  |  |  |  | 165 | 5.37 | 3.390558 | 5.674733 | 13.6619 | 3.390558
| 2 | 14:45 | 7.4 | 9.3 | 12 | 15.5 | 20.5 | 29.8 | 46.5 | 70.7 | 82.9 | 95.4 | 100 |  |  |  |  | 160 | 5.29 | 3.320214 | 5.585471 | 14.0155 | 3.320214
| 3 | [19 empty] | 0 | 0.25 | 0
| 4 | [19 empty] | 0 | 0.25 | 0
| Mini | [9 empty] | 10 | 10 |  |  | 50 |  | 70 |  |  | 4.5 |  | 0.25 | 0
| Moyenne |  | 7.3 | 9.15 | 11.75 | 15.1 | 20 | 28.95 | 45.2 | 69.2 | 82.4 | 94.4 | 100 |  |  |  |  | 162.5 | 5.33 | 3.355386 | 5.630083 | 13.8387 | 3.355242
| Théorique |  | 7.1 | 9 | 13 | 17 | 24 | 31 | 44 | 65 | 81 | 96 | 100 | [5 empty] | 5.3 | 3.339737 | 5.596621 | 13.747 | 3.339737
|  | Seuil maxi | 9.1 |  |  |  |  | 37 |  | 72 | [8 empty] | 5.8 |  |  |  | > 3,4
| Seuil mini |  | 5.1 |  |  |  |  | 25 |  | 58 | [8 empty] | 4.8
4/ | CONCLUSIONS
Contrôle : | [15 empty] | Nom |  | F. MONTET
Conforme | [15 empty] | Fonction |  | Technicien de laboratoire
5/ | COMMENTAIRES
Visa
Ne pas oublier de renseigner la MVR granulats
Ne renseigner le fuseau que si exigé au CCTP

## 200525 gb base plateforme et ba
[5 empty] | COMPTE RENDU D'ESSAIS | [12 empty] | Ternay Getnow PF Ancycla
CONTRÔLE DE FABRICATION DES ENROBES (NF EN 12697-1/ NF EN 12697-2)
[5 empty] | CFE |  | n° | 2 |  | RA O1JC |  |  |  | 2025-05-21
[8 empty] | Chrono |  | N° d'affaire |  |  |  | Date de rédaction
Laboratoire : |  |  |  |  | Région Rhône Alpes - 29-31 rue des Tâches - ZI Mi-Plaine - 69800 SAINT PRIEST
1/ | RENSEIGNEMENTS GENERAUX
| Opérateur : |  |  |  | F. Montet | [5 empty] | Lieu de fabrication : | [5 empty] | EOL
| Date de l'essai : |  |  |  | 2025-05-21 | [5 empty] | Destination du produit | [5 empty] | Grande plateforme et batiment
| Date de mise en œuvre : |  |  |  | 2025-05-20 | [5 empty] | Code formule : | [5 empty] | 231
| Appellation européenne : |  |  |  | EB 14 ASSISE 35/50 | [5 empty] | Couche de : | [5 empty] | Base
| Appellation française : |  |  |  | GB 0/14 Cl3 - 30%AE | [5 empty] | Méthode d'essai : | [5 empty] | Extracteur automatique - NEBA
2/ | CRITERES DE CONFORMITE
Source des critères :
Définition des critères / objectifs :
3/ | RESULTATS DES ESSAIS
[22 empty] | MVR granulats: | 2.694
|  |  | Analyse granulométrique | [14 empty] | température mesurée | teneur en liant | Module richesse | Teneur en liant ext | surface spécifique | module de richesse
| N° | Heure | 0.063 | 0.125 | 0.25 | 0.5 | 1 | 2 | 4 | 6.3 | 8 | 10 | 12.5 | 14 | 16 | 20
| 1 | 08:45 | 6.7 | 8.7 | 11.6 | 15.1 | 20.5 | 29.9 | 44.6 | 57.1 | 74.5 | 86.3 | 93.9 | 98.1 | 100 |  |  | 191 | 4.58 | 2.926554 | 4.799832 | 12.88565 | 2.926554
| 2 | 10:15 | 6.6 | 8.6 | 11.4 | 15.2 | 20.9 | 32.3 | 45.3 | 57.6 | 77 | 87 | 93.5 | 97.2 | 100 |  |  | 170 | 4.67 | 2.993248 | 4.898773 | 12.74915 | 2.993248
| 3 | [19 empty] | 0 | 0.25 | 0
| 4 | [19 empty] | 0 | 0.25 | 0
| Mini | [9 empty] | 10 | 10 |  |  | 50 |  | 70 |  |  | 4.5 |  | 0.25 | 0
| Moyenne |  | 6.65 | 8.65 | 11.5 | 15.15 | 20.7 | 31.1 | 44.95 | 57.35 | 75.75 | 86.65 | 93.7 | 97.65 | 100 |  |  | 180.5 | 4.625 | 2.959901 | 4.849279 | 12.8174 | 2.959845
| Théorique |  | 7.5 | 10 | 13 | 18 | 23 | 31 | 43 | 53 | 65 | 80 | 93 | 97 | 100 |  |  |  | 4.4 | 2.750225 | 4.60251 | 14.2525 | 2.750225
|  | Seuil maxi | 9.5 |  |  |  |  | 37 |  | 60 | [8 empty] | 4.9 |  |  |  | > 3,4
| Seuil mini |  | 5.5 |  |  |  |  | 25 |  | 46 | [8 empty] | 3.9
4/ | CONCLUSIONS
Contrôle : | [15 empty] | Nom |  | F. MONTET
Conforme | [15 empty] | Fonction |  | Technicien de laboratoire
5/ | COMMENTAIRES
Visa
Ne pas oublier de renseigner la MVR granulats
Ne renseigner le fuseau que si exigé au CCTP

## 190525 Gb base Quai
[5 empty] | COMPTE RENDU D'ESSAIS | [12 empty] | Ternay Getnow PF Ancycla
CONTRÔLE DE FABRICATION DES ENROBES (NF EN 12697-1/ NF EN 12697-2)
[5 empty] | CFE |  | n° | 1 |  | RA O1JC |  |  |  | 20/05/2025
[8 empty] | Chrono |  | N° d'affaire |  |  |  | Date de rédaction
Laboratoire : |  |  |  |  | Région Rhône Alpes - 29-31 rue des Tâches - ZI Mi-Plaine - 69800 SAINT PRIEST
1/ | RENSEIGNEMENTS GENERAUX
| Opérateur : |  |  |  | F. Montet | [5 empty] | Lieu de fabrication : | [5 empty] | EOL
| Date de l'essai : |  |  |  | 2025-05-20 | [5 empty] | Destination du produit | [5 empty] | Quai
| Date de mise en œuvre : |  |  |  | 2025-05-19 | [5 empty] | Code formule : | [5 empty] | 231
| Appellation européenne : |  |  |  | EB 14 ASSISE 35/50 | [5 empty] | Couche de : | [5 empty] | Base
| Appellation française : |  |  |  | GB 0/14 Cl3 - 30%AE | [5 empty] | Méthode d'essai : | [5 empty] | Extracteur automatique - NEBA
2/ | CRITERES DE CONFORMITE
Source des critères :
Définition des critères / objectifs :
3/ | RESULTATS DES ESSAIS
[22 empty] | MVR granulats: | 2.694
|  |  | Analyse granulométrique | [14 empty] | température mesurée | teneur en liant | Module richesse | Teneur en liant ext | surface spécifique | module de richesse
| N° | Heure | 0.063 | 0.125 | 0.25 | 0.5 | 1 | 2 | 4 | 6.3 | 8 | 10 | 12.5 | 14 | 16 | 20
| 1 | 08:50 | 6.2 | 8 | 10.7 | 14.1 | 19.3 | 28.2 | 42.2 | 57.7 | 67 | 80.2 | 91.1 | 96.2 | 100 |  |  | 167 | 4.2 | 2.709575 | 4.384134 | 12.04125 | 2.709575
| 2 | 10:20 | 6.6 | 8.4 | 11 | 14.2 | 19.3 | 28.8 | 43.1 | 58.8 | 69.6 | 82.1 | 92.5 | 96.5 | 100 |  |  | 170 | 4.55 | 2.918066 | 4.766894 | 12.63165 | 2.918066
| 3 | [19 empty] | 0 | 0.25 | 0
| 4 | [19 empty] | 0 | 0.25 | 0
| Mini | [9 empty] | 10 | 10 |  |  | 50 |  | 70 |  |  | 4.5 |  | 0.25 | 0
| Moyenne |  | 6.4 | 8.2 | 10.85 | 14.15 | 19.3 | 28.5 | 42.65 | 58.25 | 68.3 | 81.15 | 91.8 | 96.35 | 100 |  |  | 168.5 | 4.375 | 2.813821 | 4.575163 | 12.33645 | 2.813975
| Théorique |  | 7.5 | 10 | 13 | 18 | 23 | 31 | 43 | 53 | 65 | 80 | 93 | 97 | 100 |  |  |  | 4.4 | 2.750225 | 4.60251 | 14.2525 | 2.750225
|  | Seuil maxi | 9.5 |  |  |  |  | 37 |  | 60 | [8 empty] | 4.9 |  |  |  | > 3,4
| Seuil mini |  | 5.5 |  |  |  |  | 25 |  | 46 | [8 empty] | 3.9
4/ | CONCLUSIONS
Contrôle : | [15 empty] | Nom |  | F. MONTET
Conforme | [15 empty] | Fonction |  | Technicien de laboratoire
5/ | COMMENTAIRES
Visa
Ne pas oublier de renseigner la MVR granulats
Ne renseigner le fuseau que si exigé au CCTP