## 060525 BBSG Montfort Eyzin
[5 empty] | COMPTE RENDU D'ESSAIS | [12 empty] | Vienne Condrieux - Travaux Voirie Lot n°4
CONTRÔLE DE FABRICATION DES ENROBES (NF EN 12697-1/ NF EN 12697-2)
[5 empty] | CFE |  | n° | 7 |  | RA M64C |  |  |  | 2025-05-07
[8 empty] | Chrono |  | N° d'affaire |  |  |  | Date de rédaction
Laboratoire : |  |  |  |  | Région Rhône Alpes - 29-31 rue des Tâches - ZI Mi-Plaine - 69800 SAINT PRIEST
1/ | RENSEIGNEMENTS GENERAUX
| Opérateur : |  |  |  | F. Montet | [5 empty] | Lieu de fabrication : | [5 empty] | GMS - Sillans
| Date de l'essai : |  |  |  | 2025-05-07 | [5 empty] | Destination du produit | [5 empty] | Eyzin Pinet - Montfort
| Date de mise en œuvre : |  |  |  | 2025-05-06 | [5 empty] | Code formule : | [5 empty] | 100SA4
| Appellation européenne : |  |  |  | EB 10 ROUL 70/100 | [5 empty] | Couche de : | [5 empty] | Roulement
| Appellation française : |  |  |  | BBSG 0/10 Classe 3 R40 | [5 empty] | Méthode d'essai : | [5 empty] | Extracteur automatique - NEBA
2/ | CRITERES DE CONFORMITE
Source des critères :
Définition des critères / objectifs :
3/ | RESULTATS DES ESSAIS
[22 empty] | MVR granulats: | 2.696
|  |  | Analyse granulométrique | [14 empty] | température mesurée | teneur en liant | Module richesse | Teneur en liant ext | surface spécifique | module de richesse
| N° | Heure | 0.063 | 0.125 | 0.25 | 0.5 | 1 | 2 | 4 | 6.3 | 8 | 10 | 12.5 | 14 | 16 | 20
| 1 | 9H30 | 8.6 | 10.8 | 14 | 17.9 | 23.7 | 34.2 | 50.6 | 68 | 84.6 | 97.8 | 100 |  |  |  |  | 168 | 5.19 | 3.202464 | 5.474106 | 15.9043 | 3.202464
| 2 | 11H15 | 8.1 | 10.3 | 13.5 | 17.4 | 23 | 32.7 | 47.7 | 64.8 | 80.4 | 96.4 | 100 |  |  |  |  | 170 | 5.16 | 3.213358 | 5.440742 | 15.1658 | 3.213358
| 3 | [19 empty] | 0 | 0.25 | 0
| 4 | [19 empty] | 0 | 0.25 | 0
| Mini | [9 empty] | 10 | 10 |  |  | 50 |  | 70 |  |  | 4.5 |  | 0.25 | 0
| Moyenne |  | 8.35 | 10.55 | 13.75 | 17.65 | 23.35 | 33.45 | 49.15 | 66.4 | 82.5 | 97.1 | 100 |  |  |  |  | 169 | 5.175 | 3.207911 | 5.457422 | 15.53505 | 3.207739
| Théorique |  | 8 | #N/A | 13 | 17 | 23 | 33 | 46 | 63 | 81 | 95 | 100 | [5 empty] | 5.5 | 3.445485 | 5.820106 | 14.989 | 3.445485
|  | Seuil maxi | 10 |  |  |  |  | 39 |  | 70 | [8 empty] | 6 |  |  |  | > 3,4
| Seuil mini |  | 6 |  |  |  |  | 27 |  | 56 | [8 empty] | 5
4/ | CONCLUSIONS
Contrôle : | [15 empty] | Nom |  | F. MONTET
Conforme | [17 empty] | Technicien de laboratoire
5/ | COMMENTAIRES
Visa
Ne pas oublier de renseigner la MVR granulats
Ne renseigner le fuseau que si exigé au CCTP

## 070425 BBSG Compostière Eyzin
[5 empty] | COMPTE RENDU D'ESSAIS | [12 empty] | Vienne Condrieux - Travaux Voirie Lot n°4
CONTRÔLE DE FABRICATION DES ENROBES (NF EN 12697-1/ NF EN 12697-2)
[5 empty] | CFE |  | n° | 6 |  | RA M64C |  |  |  | 2025-04-08
[8 empty] | Chrono |  | N° d'affaire |  |  |  | Date de rédaction
Laboratoire : |  |  |  |  | Région Rhône Alpes - 29-31 rue des Tâches - ZI Mi-Plaine - 69800 SAINT PRIEST
1/ | RENSEIGNEMENTS GENERAUX
| Opérateur : |  |  |  | F. Montet | [5 empty] | Lieu de fabrication : | [5 empty] | GMS - Sillans
| Date de l'essai : |  |  |  | 2025-04-08 | [5 empty] | Destination du produit | [5 empty] | Eyzin Pinet - Rue Compostière
| Date de mise en œuvre : |  |  |  | 2025-04-07 | [5 empty] | Code formule : | [5 empty] | 100SA4
| Appellation européenne : |  |  |  | EB 10 ROUL 70/100 | [5 empty] | Couche de : | [5 empty] | Roulement
| Appellation française : |  |  |  | BBSG 0/10 Classe 3 R40 | [5 empty] | Méthode d'essai : | [5 empty] | Extracteur automatique - NEBA
2/ | CRITERES DE CONFORMITE
Source des critères :
Définition des critères / objectifs :
3/ | RESULTATS DES ESSAIS
[22 empty] | MVR granulats: | 2.696
|  |  | Analyse granulométrique | [14 empty] | température mesurée | teneur en liant | Module richesse | Teneur en liant ext | surface spécifique | module de richesse
| N° | Heure | 0.063 | 0.125 | 0.25 | 0.5 | 1 | 2 | 4 | 6.3 | 8 | 10 | 12.5 | 14 | 16 | 20
| 1 | 14:00 | 7.7 | 10 | 13 | 16.7 | 21.8 | 29.7 | 41.4 | 57.3 | 75.5 | 95.5 | 100 |  |  |  |  | 158 | 5.08 | 3.187366 | 5.351875 | 14.5459 | 3.187366
| 2 | 14:35 | 8 | 10.2 | 13.3 | 17 | 22.2 | 31.3 | 44.7 | 61.8 | 77.9 | 96.1 | 100 |  |  |  |  | 160 | 5.03 | 3.135458 | 5.296409 | 14.989 | 3.135458
| 3 | [19 empty] | 0 | 0.25 | 0
| 4 | [19 empty] | 0 | 0.25 | 0
| Mini | [9 empty] | 10 | 10 |  |  | 50 |  | 70 |  |  | 4.5 |  | 0.25 | 0
| Moyenne |  | 7.85 | 10.1 | 13.15 | 16.85 | 22 | 30.5 | 43.05 | 59.55 | 76.7 | 95.8 | 100 |  |  |  |  | 159 | 5.055 | 3.161412 | 5.324135 | 14.76745 | 3.161273
| Théorique |  | 8 | #N/A | 13 | 17 | 23 | 33 | 46 | 63 | 81 | 95 | 100 | [5 empty] | 5.5 | 3.445485 | 5.820106 | 14.989 | 3.445485
|  | Seuil maxi | 10 |  |  |  |  | 39 |  | 70 | [8 empty] | 6 |  |  |  | > 3,4
| Seuil mini |  | 6 |  |  |  |  | 27 |  | 56 | [8 empty] | 5
4/ | CONCLUSIONS
Contrôle : | [15 empty] | Nom |  | F. MONTET
Conforme | [17 empty] | Technicien de laboratoire
5/ | COMMENTAIRES
Visa
Ne pas oublier de renseigner la MVR granulats
Ne renseigner le fuseau que si exigé au CCTP

## 070425 GB Compostière Eyzin
[5 empty] | COMPTE RENDU D'ESSAIS | [12 empty] | Vienne Condrieux - Travaux Voirie Lot n°4
CONTRÔLE DE FABRICATION DES ENROBES (NF EN 12697-1/ NF EN 12697-2)
[5 empty] | CFE |  | n° | 5 |  | RA M64C |  |  |  | 2025-04-08
[8 empty] | Chrono |  | N° d'affaire |  |  |  | Date de rédaction
Laboratoire : |  |  |  |  | Région Rhône Alpes - 29-31 rue des Tâches - ZI Mi-Plaine - 69800 SAINT PRIEST
1/ | RENSEIGNEMENTS GENERAUX
| Opérateur : |  |  |  | F. Montet | [5 empty] | Lieu de fabrication : | [5 empty] | GMS - Sillans
| Date de l'essai : |  |  |  | 2025-04-08 | [5 empty] | Destination du produit | [5 empty] | Eyzin Pinet - Rue Compostière
| Date de mise en œuvre : |  |  |  | 2025-04-07 | [5 empty] | Code formule : | [5 empty] | 143SA40
| Appellation européenne : |  |  |  | EB 14 ASSISE 50/70 | [5 empty] | Couche de : | [5 empty] | Fondation
| Appellation française : |  |  |  | GB 0/14 Cl3 R40 | [5 empty] | Méthode d'essai : | [5 empty] | Extracteur automatique - NEBA
2/ | CRITERES DE CONFORMITE
Source des critères :
Définition des critères / objectifs :
3/ | RESULTATS DES ESSAIS
[22 empty] | MVR granulats: | 2.658
|  |  | Analyse granulométrique | [14 empty] | température mesurée | teneur en liant | Module richesse | Teneur en liant ext | surface spécifique | module de richesse
| N° | Heure | 0.063 | 0.125 | 0.25 | 0.5 | 1 | 2 | 4 | 6.3 | 8 | 10 | 12.5 | 14 | 16 | 20
| 1 | 09:00 | 6 | 7.9 | 10.4 | 13.5 | 18.7 | 26.1 | 36.5 | 53.9 | 62.2 | 75.3 | 92.4 | 96.7 | 100 |  |  | 160 | 4.35 | 2.787574 | 4.547831 | 11.7337 | 2.787574
| 2 | 09:35 | 7.7 | 10 | 13.1 | 17 | 22.6 | 33.8 | 49.7 | 66.8 | 78.2 | 87.2 | 94.9 | 99.1 | 100 |  |  | 165 | 4.72 | 2.911742 | 4.95382 | 14.47045 | 2.911742
| 3 | 10:45 | 7.1 | 9 | 11.8 | 15.1 | 19.7 | 27.2 | 38.9 | 54.1 | 64.5 | 79.5 | 93.8 | 98.5 | 100 |  |  | 170 | 3.92 | 2.433945 | 4.079933 | 13.4356 | 2.433945
| 4 | [19 empty] | 0 | 0.25 | 0
| Mini | [9 empty] | 10 | 10 |  |  | 50 |  | 70 |  |  | 4.5 |  | 0.25 | 0
| Moyenne |  | 6.933333 | 8.966667 | 11.76667 | 15.2 | 20.33333 | 29.03333 | 41.7 | 58.26667 | 68.3 | 80.66667 | 93.7 | 98.1 | 100 |  |  | 165 | 4.33 | 2.711087 | 4.525975 | 13.21325 | 2.709064
| Théorique |  | 7.2 | #N/A | 12 | 16 | 21 | 30 | 43 | 60 | 72 | 82 | 97 | 99 | 100 |  |  |  | 4.4 | 2.733959 | 4.60251 | 13.7265 | 2.733959
|  | Seuil maxi | 9.2 |  |  |  |  | 36 |  | 67 | [8 empty] | 4.9 |  |  |  | > 3,4
| Seuil mini |  | 5.2 |  |  |  |  | 24 |  | 53 | [8 empty] | 3.9
4/ | CONCLUSIONS
Contrôle : | [15 empty] | Nom |  | F. MONTET
Conforme | [17 empty] | Technicien de laboratoire
5/ | COMMENTAIRES
Visa
Ne pas oublier de renseigner la MVR granulats
Ne renseigner le fuseau que si exigé au CCTP

## 110424
[5 empty] | COMPTE RENDU D'ESSAIS | [12 empty] | Vienne Condrieux - Travaux Voirie Lot n°4
CONTRÔLE DE FABRICATION DES ENROBES (NF EN 12697-1/ NF EN 12697-2)
[5 empty] | CFE |  | n° | 4 |  | RA M64C |  |  |  | 2024-04-12
[8 empty] | Chrono |  | N° d'affaire |  |  |  | Date de rédaction
Laboratoire : |  |  |  |  | Région Rhône Alpes - 29-31 rue des Tâches - ZI Mi-Plaine - 69800 SAINT PRIEST
1/ | RENSEIGNEMENTS GENERAUX
| Opérateur : |  |  |  | F. Montet | [5 empty] | Lieu de fabrication : | [5 empty] | Sillans
| Date de l'essai : |  |  |  | 2024-04-12 | [5 empty] | Destination du produit | [5 empty] | Meyssiez - Chemin du vieux Moulin
| Date de mise en œuvre : |  |  |  | 2024-04-11 | [5 empty] | Code formule : | [5 empty] | 100SA4
| Appellation européenne : |  |  |  | EB 10 ROUL 70/100 | [5 empty] | Couche de : | [5 empty] | Roulement
| Appellation française : |  |  |  | BBSG 0/10 Classe 3 R40 | [5 empty] | Méthode d'essai : | [5 empty] | Extracteur automatique - NEBA
2/ | CRITERES DE CONFORMITE
Source des critères :
Définition des critères / objectifs :
3/ | RESULTATS DES ESSAIS
[22 empty] | MVR granulats: | 2.696
|  |  | Analyse granulométrique | [14 empty] | température mesurée | teneur en liant | Module richesse | Teneur en liant ext | surface spécifique | module de richesse
| N° | Heure | 0.063 | 0.125 | 0.25 | 0.5 | 1 | 2 | 4 | 6.3 | 8 | 10 | 12.5 | 14 | 16 | 20
| 1 | 09:25 | 7.8 | 9.9 | 12.8 | 16.4 | 21.5 | 30.2 | 42.8 | 59.8 | 78.8 | 96.9 | 100 |  |  |  |  | 170 | 5.19 | 3.255302 | 5.474106 | 14.6548 | 3.255302
| 2 | 10:15 | 7.9 | 9.7 | 12.6 | 16.1 | 20.9 | 30.5 | 46 | 64 | 82.4 | 97.5 | 100 |  |  |  |  | 165 | 5.26 | 3.29676 | 5.552037 | 14.7637 | 3.29676
| 3 | [19 empty] | 0 | 0.25 | 0
| 4 | [19 empty] | 0 | 0.25 | 0
| Mini | [9 empty] | 10 | 10 |  |  | 50 |  | 70 |  |  | 4.5 |  | 0.25 | 0
| Moyenne |  | 7.85 | 9.8 | 12.7 | 16.25 | 21.2 | 30.35 | 44.4 | 61.9 | 80.6 | 97.2 | 100 |  |  |  |  | 167.5 | 5.225 | 3.276031 | 5.513057 | 14.70925 | 3.276034
| Théorique |  | 8 | #N/A | 13 | 17 | 23 | 33 | 46 | 63 | 81 | 95 | 100 | [5 empty] | 5.5 | 3.445485 | 5.820106 | 14.989 | 3.445485
|  | Seuil maxi | 10 |  |  |  |  | 39 |  | 70 | [8 empty] | 6 |  |  |  | > 3,4
| Seuil mini |  | 6 |  |  |  |  | 27 |  | 56 | [8 empty] | 5
4/ | CONCLUSIONS
Contrôle : | [15 empty] | Nom |  | F. MONTET
Conforme | [17 empty] | Technicien de laboratoire
5/ | COMMENTAIRES
Visa
Ne pas oublier de renseigner la MVR granulats
Ne renseigner le fuseau que si exigé au CCTP

## 210324
[5 empty] | COMPTE RENDU D'ESSAIS | [12 empty] | Vienne Condrieux - Travaux Voirie Lot n°4
CONTRÔLE DE FABRICATION DES ENROBES (NF EN 12697-1/ NF EN 12697-2)
[5 empty] | CFE |  | n° | 3 |  | RA M64C |  |  |  | 2024-03-21
[8 empty] | Chrono |  | N° d'affaire |  |  |  | Date de rédaction
Laboratoire : |  |  |  |  | Région Rhône Alpes - 29-31 rue des Tâches - ZI Mi-Plaine - 69800 SAINT PRIEST
1/ | RENSEIGNEMENTS GENERAUX
| Opérateur : |  |  |  | S. Lhopital | [5 empty] | Lieu de fabrication : | [5 empty] | Sillans
| Date de l'essai : |  |  |  | 2024-03-21 | [5 empty] | Destination du produit | [5 empty] | Chonas - Allée des Muriers
| Date de mise en œuvre : |  |  |  | 2024-03-21 | [5 empty] | Code formule : | [5 empty] | 100SA4
| Appellation européenne : |  |  |  | EB 10 ROUL 70/100 | [5 empty] | Couche de : | [5 empty] | Roulement
| Appellation française : |  |  |  | BBSG 0/10 Classe 3 R40 | [5 empty] | Méthode d'essai : | [5 empty] | Extracteur automatique - NEBA
2/ | CRITERES DE CONFORMITE
Source des critères :
Définition des critères / objectifs :
3/ | RESULTATS DES ESSAIS
[22 empty] | MVR granulats: | 2.696
|  |  | Analyse granulométrique | [14 empty] | température mesurée | teneur en liant | Module richesse | Teneur en liant ext | surface spécifique | module de richesse
| N° | Heure | 0.063 | 0.125 | 0.25 | 0.5 | 1 | 2 | 4 | 6.3 | 8 | 10 | 12.5 | 14 | 16 | 20
| 1 | 09:00 | 7.5 | 9.6 | 12.5 | 15.9 | 20.8 | 30 | 45.2 | 63.4 | 81.4 | 97.1 | 100 |  |  |  |  | 164 | 5.17 | 3.262934 | 5.451861 | 14.1923 | 3.262934
| 2 | 11:55 | 7.7 | 9.7 | 12.6 | 16.2 | 21.2 | 30.6 | 47.2 | 62.6 | 83.3 | 97.1 | 100 |  |  |  |  | 168 | 5.03 | 3.15644 | 5.296409 | 14.4974 | 3.15644
| 3 | [19 empty] | 0 | 0.25 | 0
| 4 | [19 empty] | 0 | 0.25 | 0
| Mini | [9 empty] | 10 | 10 |  |  | 50 |  | 70 |  |  | 4.5 |  | 0.25 | 0
| Moyenne |  | 7.6 | 9.65 | 12.55 | 16.05 | 21 | 30.3 | 46.2 | 63 | 82.35 | 97.1 | 100 |  |  |  |  | 166 | 5.1 | 3.209687 | 5.374078 | 14.34485 | 3.20951
| Théorique |  | 8 | #N/A | 13 | 17 | 23 | 33 | 46 | 63 | 81 | 95 | 100 | [5 empty] | 5.5 | 3.445485 | 5.820106 | 14.989 | 3.445485
|  | Seuil maxi | 10 |  |  |  |  | 39 |  | 70 | [8 empty] | 6 |  |  |  | > 3,4
| Seuil mini |  | 6 |  |  |  |  | 27 |  | 56 | [8 empty] | 5
4/ | CONCLUSIONS
Contrôle : | [15 empty] | Nom |  | F. MONTET
Conforme | [17 empty] | Technicien de laboratoire
5/ | COMMENTAIRES
Visa
Ne pas oublier de renseigner la MVR granulats
Ne renseigner le fuseau que si exigé au CCTP

## 291123
[5 empty] | COMPTE RENDU D'ESSAIS | [12 empty] | Vienne Condrieux - Travaux Voirie Lot n°4
CONTRÔLE DE FABRICATION DES ENROBES (NF EN 12697-1/ NF EN 12697-2)
[5 empty] | CFE |  | n° | 2 |  | RA M64C |  |  |  | 2023-11-30
[8 empty] | Chrono |  | N° d'affaire |  |  |  | Date de rédaction
Laboratoire : |  |  |  |  | Région Rhône Alpes - 29-31 rue des Tâches - ZI Mi-Plaine - 69800 SAINT PRIEST
1/ | RENSEIGNEMENTS GENERAUX
| Opérateur : |  |  |  | F. Montet | [5 empty] | Lieu de fabrication : | [5 empty] | Sillans
| Date de l'essai : |  |  |  | 2023-11-30 | [5 empty] | Destination du produit | [5 empty] | Route de jardin
| Date de mise en œuvre : |  |  |  | 2023-11-29 | [5 empty] | Code formule : | [5 empty] | 100SA2
| Appellation européenne : |  |  |  | EB 10 ROUL 50/70 | [5 empty] | Couche de : | [5 empty] | Roulement
| Appellation française : |  |  |  | BBSG 0/10 Classe 3 R20 | [5 empty] | Méthode d'essai : | [5 empty] | Extracteur automatique - NEBA
2/ | CRITERES DE CONFORMITE
Source des critères :
Définition des critères / objectifs :
3/ | RESULTATS DES ESSAIS
[22 empty] | MVR granulats: | 2.699
|  |  | Analyse granulométrique | [14 empty] | température mesurée | teneur en liant | Module richesse | Teneur en liant ext | surface spécifique | module de richesse
| N° | Heure | 0.063 | 0.125 | 0.25 | 0.5 | 1 | 2 | 4 | 6.3 | 8 | 10 | 12.5 | 14 | 16 | 20
| 1 | 11:30 | 6.8 | 8.6 | 11.3 | 14.8 | 19.7 | 28.6 | 42.4 | 61.6 | 79.3 | 96.2 | 100 |  |  |  |  | 168 | 5.01 | 3.210205 | 5.274239 | 13.1196 | 3.210205
| 2 | 12:15 | 7 | 9 | 11.7 | 15.3 | 20.4 | 30.2 | 46.2 | 67.5 | 83 | 94.8 | 100 |  |  |  |  | 165 | 5.21 | 3.329093 | 5.49636 | 13.4441 | 3.329093
| 3 | [19 empty] | 0 | 0.25 | 0
| 4 | [19 empty] | 0 | 0.25 | 0
| Mini | [9 empty] | 10 | 10 |  |  | 50 |  | 70 |  |  | 4.5 |  | 0.25 | 0
| Moyenne |  | 6.9 | 8.8 | 11.5 | 15.05 | 20.05 | 29.4 | 44.3 | 64.55 | 81.15 | 95.5 | 100 |  |  |  |  | 166.5 | 5.11 | 3.269649 | 5.385183 | 13.28185 | 3.269684
| Théorique |  | 7.4 | #N/A | 13 | 17 | 24 | 34 | 49 | 66 | 82 | 95 | 100 | [5 empty] | 5.4 | 3.421691 | 5.708245 | 14.161 | 3.421691
|  | Seuil maxi | 9.4 |  |  |  |  | 40 |  | 73 | [8 empty] | 5.9 |  |  |  | > 3,4
| Seuil mini |  | 5.4 |  |  |  |  | 28 |  | 59 | [8 empty] | 4.9
4/ | CONCLUSIONS
Contrôle : | [15 empty] | Nom |  | F. MONTET
Conforme | [17 empty] | Technicien de laboratoire
5/ | COMMENTAIRES
Visa
Ne pas oublier de renseigner la MVR granulats
Ne renseigner le fuseau que si exigé au CCTP

## 301023
[5 empty] | COMPTE RENDU D'ESSAIS | [12 empty] | Vienne Condrieux - Travaux Voirie Lot n°4
CONTRÔLE DE FABRICATION DES ENROBES (NF EN 12697-1/ NF EN 12697-2)
[5 empty] | CFE |  | n° | 1 |  | RA M64C |  |  |  | 2023-10-31
[8 empty] | Chrono |  | N° d'affaire |  |  |  | Date de rédaction
Laboratoire : |  |  |  |  | Région Rhône Alpes - 29-31 rue des Tâches - ZI Mi-Plaine - 69800 SAINT PRIEST
1/ | RENSEIGNEMENTS GENERAUX
| Opérateur : |  |  |  | F. Montet | [5 empty] | Lieu de fabrication : | [5 empty] | Sillans
| Date de l'essai : |  |  |  | 30/10/2023 | [5 empty] | Destination du produit | [5 empty] | Route de jardin
| Date de mise en œuvre : |  |  |  | 30/10/2023 | [5 empty] | Code formule : | [5 empty] | 100SA4
| Appellation européenne : |  |  |  | EB 10 ROUL 35/50 | [5 empty] | Couche de : | [5 empty] | Roulement
| Appellation française : |  |  |  | BBSG 0/10 Classe 3 R40 | [5 empty] | Méthode d'essai : | [5 empty] | Extracteur automatique - NEBA
2/ | CRITERES DE CONFORMITE
Source des critères :
Définition des critères / objectifs :
3/ | RESULTATS DES ESSAIS
[22 empty] | MVR granulats: | 2.696
|  |  | Analyse granulométrique | [14 empty] | température mesurée | teneur en liant | Module richesse | Teneur en liant ext | surface spécifique | module de richesse
| N° | Heure | 0.063 | 0.125 | 0.25 | 0.5 | 1 | 2 | 4 | 6.3 | 8 | 10 | 12.5 | 14 | 16 | 20
| 1 | 9H45 | 8.1 | 10.3 | 13.2 | 17 | 25 | 32.3 | 48.6 | 69.3 | 85.4 | 97.8 | 100 |  |  |  |  | 157 | 5.5 | 3.439175 | 5.820106 | 15.127 | 3.439175
| 2 | 11H00 | 7.8 | 9.8 | 12.7 | 16.4 | 21.7 | 31.4 | 47.1 | 67.5 | 82.8 | 97.1 | 100 |  |  |  |  | 158 | 5.3 | 3.328158 | 5.596621 | 14.6548 | 3.328158
| 3 | 12H20 | 8.1 | 10.1 | 12.9 | 16.6 | 21.7 | 30.7 | 44.6 | 61.2 | 78.8 | 95.4 | 100 |  |  |  |  | 156 | 5.45 | 3.407858 | 5.764146 | 15.0882 | 3.407858
| 4 | [19 empty] | 0 | 0.25 | 0
| Mini | [9 empty] | 10 | 10 |  |  | 50 |  | 70 |  |  | 4.5 |  | 0.25 | 0
| Moyenne |  | 8 | 10.06667 | 12.93333 | 16.66667 | 22.8 | 31.46667 | 46.76667 | 66 | 82.33333 | 96.76667 | 100 |  |  |  |  | 157 | 5.416667 | 3.39173 | 5.726872 | 14.95667 | 3.391756
| Théorique |  | 8 |  | 13 | 17 | 23 | 33 | 46 | 63 | 81 | 95 | 100 | [5 empty] | 5.5 | 3.445485 | 5.820106 | 14.989 | 3.445485
|  | Seuil maxi | 10 |  |  |  |  | 39 |  | 70 | [8 empty] | 6 |  |  |  | > 3,4
| Seuil mini |  | 6 |  |  |  |  | 27 |  | 56 | [8 empty] | 5
4/ | CONCLUSIONS
Contrôle : | [15 empty] | Nom |  | F. MONTET
Conforme | [17 empty] | Technicien de laboratoire
5/ | COMMENTAIRES
Visa
Ne pas oublier de renseigner la MVR granulats
Ne renseigner le fuseau que si exigé au CCTP