## 160725 BBSG 116 Lacassagne
[5 empty] | COMPTE RENDU D'ESSAIS | [12 empty] | Villeurbanne MBDC Enrobés Lot6
CONTRÔLE DE FABRICATION DES ENROBES (NF EN 12697-1/ NF EN 12697-2)
[5 empty] | CFE |  | n° | 21 |  | RA M37C |  |  |  | 2025-07-17
[8 empty] | Chrono |  | N° d'affaire |  |  |  | Date de rédaction
Laboratoire : |  |  |  |  | Région Rhône Alpes - 29-31 rue des Tâches - ZI Mi-Plaine - 69800 SAINT PRIEST
1/ | RENSEIGNEMENTS GENERAUX
| Opérateur : |  |  |  | F. Montet | [5 empty] | Lieu de fabrication : | [5 empty] | P2R
| Date de l'essai : |  |  |  | 2025-07-17 | [5 empty] | Destination du produit | [5 empty] | Avenue Lacassagne Quai bus
| Date de mise en œuvre : |  |  |  | 2025-07-16 | [5 empty] | Code formule : | [5 empty] | 116
| Appellation européenne : |  |  |  | EB 10 ROUL 35/50 0,4% PrFlex | [5 empty] | Couche de : | [5 empty] | Roulement
| Appellation française : |  |  |  | BBSG 0/10 Cl3 10%AE | [5 empty] | Méthode d'essai : | [5 empty] | Extracteur automatique - NEBA
2/ | CRITERES DE CONFORMITE
Source des critères :
Définition des critères / objectifs :
2/ | RESULTATS DES ESSAIS
[22 empty] | MVR granulats: | 2.758
|  |  | Analyse granulométrique | [14 empty] | température mesurée | teneur en liant | Module richesse | Teneur en liant ext | surface spécifique | module de richesse
| N° | Heure | 0.063 | 0.125 | 0.25 | 0.5 | 1 | 2 | 4 | 6.3 | 8 | 10 | 12.5 | 14 | 16 | 20
| 1 | 11:00 | 7 | 9.1 | 11.6 | 15 | 20.4 | 30.2 | 43.7 | 61.3 | 73.8 | 94.3 | 100 |  |  |  |  | 180 | 5.11 | 3.3345 | 5.385183 | 13.415 | 3.3345
| 2 | [19 empty] | 0 | 0.25 | 0
| 3 | [19 empty] | 0 | 0.25 | 0
| 4 | [19 empty] | 0 | 0.25 | 0
| Mini | [9 empty] | 10 | 10 |  |  | 50 |  | 70 |  |  | 4.5 |  | 0.25 | 0
| Moyenne |  | 7 | 9.1 | 11.6 | 15 | 20.4 | 30.2 | 43.7 | 61.3 | 73.8 | 94.3 | 100 |  |  |  |  | 180 | 5.11 | 3.3345 | 5.385183 | 13.415 | 3.3345
| Théorique |  | 7.1 | 9 | 11 | 14 | 20 | 30 | 43 | 62 | 78 | 94 | 100 | [5 empty] | 5.4 | 3.532383 | 5.708245 | 13.456 | 3.532383
|  | Seuil maxi | 9.1 |  |  |  |  | 36 |  | 69 | [8 empty] | 5.9 |  |  |  | > 3,4
| Seuil mini |  | 5.1 |  |  |  |  | 24 |  | 55 | [8 empty] | 4.9
4/ | CONCLUSIONS
Contrôle : | [15 empty] | Nom |  | F. MONTET
Conforme | [15 empty] | Fonction |  | Technicien de laboratoire
5/ | COMMENTAIRES
Visa
Ne pas oublier de renseigner la MVR granulats
Ne renseigner le fuseau que si exigé au CCTP

## 160725 BBSG 143 Lacassagne
[5 empty] | COMPTE RENDU D'ESSAIS | [12 empty] | Villeurbanne MBDC Enrobés Lot6
CONTRÔLE DE FABRICATION DES ENROBES (NF EN 12697-1/ NF EN 12697-2)
[5 empty] | CFE |  | n° | 20 |  | RA M37C |  |  |  | 2025-07-17
[8 empty] | Chrono |  | N° d'affaire |  |  |  | Date de rédaction
Laboratoire : |  |  |  |  | Région Rhône Alpes - 29-31 rue des Tâches - ZI Mi-Plaine - 69800 SAINT PRIEST
1/ | RENSEIGNEMENTS GENERAUX
| Opérateur : |  |  |  | F. Montet | [5 empty] | Lieu de fabrication : | [5 empty] | P2R
| Date de l'essai : |  |  |  | 2025-07-17 | [5 empty] | Destination du produit | [5 empty] | Avenue Lacassagne
| Date de mise en œuvre : |  |  |  | 2025-07-16 | [5 empty] | Code formule : | [5 empty] | 143
| Appellation européenne : |  |  |  | EB 14 ROUL 35/50 0,3% PrFlex | [5 empty] | Couche de : | [5 empty] | Roulement
| Appellation française : |  |  |  | BBSG 0/14 Cl3 20%AE | [5 empty] | Méthode d'essai : | [5 empty] | Extracteur automatique - NEBA
2/ | CRITERES DE CONFORMITE
Source des critères :
Définition des critères / objectifs :
2/ | RESULTATS DES ESSAIS
[22 empty] | MVR granulats: | 2.732
|  |  | Analyse granulométrique | [14 empty] | température mesurée | teneur en liant | Module richesse | Teneur en liant ext | surface spécifique | module de richesse
| N° | Heure | 0.063 | 0.125 | 0.25 | 0.5 | 1 | 2 | 4 | 6.3 | 8 | 10 | 12.5 | 14 | 16 | 20
| 1 | 08:25 | 7.3 | 9.5 | 12.3 | 16 | 21.7 | 31.5 | 44.7 | 60.6 | 72.9 | 85.7 | 93.9 | 98.7 | 100 |  |  | 168 | 5.04 | 3.237001 | 5.307498 | 13.80095 | 3.237001
| 2 | 09:30 | 7.7 | 9.8 | 12.5 | 16.3 | 21.9 | 32.2 | 47 | 62.8 | 71.2 | 82.7 | 91.9 | 96 | 100 |  |  | 172 | 4.94 | 3.145196 | 5.196718 | 14.34105 | 3.145196
| 3 | [19 empty] | 0 | 0.25 | 0
| 4 | [19 empty] | 0 | 0.25 | 0
| Mini | [9 empty] | 10 | 10 |  |  | 50 |  | 70 |  |  | 4.5 |  | 0.25 | 0
| Moyenne |  | 7.5 | 9.65 | 12.4 | 16.15 | 21.8 | 31.85 | 45.85 | 61.7 | 72.05 | 84.2 | 92.9 | 97.35 | 100 |  |  | 170 | 4.99 | 3.191099 | 5.252079 | 14.071 | 3.190811
| Théorique |  | 7 | 9 | 12 | 16 | 21 | 31 | 45 | 61 | 70 | 79 | 91 | 97 | 100 |  |  |  | 5.2 | 3.368838 | 5.485232 | 13.3275 | 3.368838
|  | Seuil maxi | 9 |  |  |  |  | 37 |  | 68 | [8 empty] | 5.7 |  |  |  | > 3,4
| Seuil mini |  | 5 |  |  |  |  | 25 |  | 54 | [8 empty] | 4.7
4/ | CONCLUSIONS
Contrôle : | [15 empty] | Nom |  | F. MONTET
Conforme | [15 empty] | Fonction |  | Technicien de laboratoire
5/ | COMMENTAIRES
Entre avenue Félix Faure et rue du Dauphiné | [15 empty] | Visa
Ne pas oublier de renseigner la MVR granulats
Ne renseigner le fuseau que si exigé au CCTP

## 150725 BBSG 110 Lacassagne
[5 empty] | COMPTE RENDU D'ESSAIS | [12 empty] | Villeurbanne MBDC Enrobés Lot6
CONTRÔLE DE FABRICATION DES ENROBES (NF EN 12697-1/ NF EN 12697-2)
[5 empty] | CFE |  | n° | 19 |  | RA M37C |  |  |  | 2025-07-16
[8 empty] | Chrono |  | N° d'affaire |  |  |  | Date de rédaction
Laboratoire : |  |  |  |  | Région Rhône Alpes - 29-31 rue des Tâches - ZI Mi-Plaine - 69800 SAINT PRIEST
1/ | RENSEIGNEMENTS GENERAUX
| Opérateur : |  |  |  | F. Montet | [5 empty] | Lieu de fabrication : | [5 empty] | P2R
| Date de l'essai : |  |  |  | 2025-07-16 | [5 empty] | Destination du produit | [5 empty] | Avenue Lacassagne
| Date de mise en œuvre : |  |  |  | 2025-07-15 | [5 empty] | Code formule : | [5 empty] | 110
| Appellation européenne : |  |  |  | EB 10 ROUL 35/50 | [5 empty] | Couche de : | [5 empty] | Roulement
| Appellation française : |  |  |  | BBSG 0/10 Cl3 | [5 empty] | Méthode d'essai : | [5 empty] | Extracteur automatique - NEBA
2/ | CRITERES DE CONFORMITE
Source des critères :
Définition des critères / objectifs :
2/ | RESULTATS DES ESSAIS
[22 empty] | MVR granulats: | 2.647
|  |  | Analyse granulométrique | [14 empty] | température mesurée | teneur en liant | Module richesse | Teneur en liant ext | surface spécifique | module de richesse
| N° | Heure | 0.063 | 0.125 | 0.25 | 0.5 | 1 | 2 | 4 | 6.3 | 8 | 10 | 12.5 | 14 | 16 | 20
| 1 | 13:40 | 6.6 | 8.7 | 11.5 | 14.9 | 19.6 | 27.9 | 42.8 | 59.3 | 75.8 | 94.4 | 100 |  |  |  |  | 170 | 5.07 | 3.201176 | 5.340777 | 12.8533 | 3.201176
| 2 | 15:00 | 6.9 | 8.9 | 11.8 | 15.3 | 20.1 | 28.9 | 43 | 60.6 | 77.1 | 95.2 | 100 |  |  |  |  | 170 | 4.98 | 3.119696 | 5.241002 | 13.3061 | 3.119696
| 3 | [19 empty] | 0 | 0.25 | 0
| 4 | [19 empty] | 0 | 0.25 | 0
| Mini | [9 empty] | 10 | 10 |  |  | 50 |  | 70 |  |  | 4.5 |  | 0.25 | 0
| Moyenne |  | 6.75 | 8.8 | 11.65 | 15.1 | 19.85 | 28.4 | 42.9 | 59.95 | 76.45 | 94.8 | 100 |  |  |  |  | 170 | 5.025 | 3.160436 | 5.290866 | 13.0797 | 3.160205
| Théorique |  | 6.5 | 8 | 11 | 16 | 21 | 30 | 44 | 60 | 76 | 95 | 100 | [5 empty] | 5.4 | 3.4231 | 5.708245 | 12.822 | 3.4231
|  | Seuil maxi | 8.5 |  |  |  |  | 36 |  | 67 | [8 empty] | 5.9 |  |  |  | > 3,4
| Seuil mini |  | 4.5 |  |  |  |  | 24 |  | 53 | [8 empty] | 4.9
4/ | CONCLUSIONS
Contrôle : | [15 empty] | Nom |  | F. MONTET
Conforme | [15 empty] | Fonction |  | Technicien de laboratoire
5/ | COMMENTAIRES
Entre rue Paul Bert et avenue Félix Faure côté VL | [15 empty] | Visa
Ne pas oublier de renseigner la MVR granulats
Ne renseigner le fuseau que si exigé au CCTP

## 150725 EME Lacassagne
[5 empty] | COMPTE RENDU D'ESSAIS | [12 empty] | Villeurbanne MBDC Enrobés Lot6
CONTRÔLE DE FABRICATION DES ENROBES (NF EN 12697-1/ NF EN 12697-2)
[5 empty] | CFE |  | n° | 18 |  | RA M37C |  |  |  | 2025-07-16
[8 empty] | Chrono |  | N° d'affaire |  |  |  | Date de rédaction
Laboratoire : |  |  |  |  | Région Rhône Alpes - 29-31 rue des Tâches - ZI Mi-Plaine - 69800 SAINT PRIEST
1/ | RENSEIGNEMENTS GENERAUX
| Opérateur : |  |  |  | F. Montet | [5 empty] | Lieu de fabrication : | [5 empty] | P2R
| Date de l'essai : |  |  |  | 2025-07-16 | [5 empty] | Destination du produit | [5 empty] | Avenue Lacassagne
| Date de mise en œuvre : |  |  |  | 2025-07-15 | [5 empty] | Code formule : | [5 empty] | 247
| Appellation européenne : |  |  |  | EB 14 ASSISE 20/30 dopé 0,4% | [5 empty] | Couche de : | [5 empty] | Base
| Appellation française : |  |  |  | EME 0/14 Cl2 T° abaissée | [5 empty] | Méthode d'essai : | [5 empty] | Extracteur automatique - NEBA
2/ | CRITERES DE CONFORMITE
Source des critères :
Définition des critères / objectifs :
2/ | RESULTATS DES ESSAIS
[22 empty] | MVR granulats: | 2.678
|  |  | Analyse granulométrique | [14 empty] | température mesurée | teneur en liant | Module richesse | Teneur en liant ext | surface spécifique | module de richesse
| N° | Heure | 0.063 | 0.125 | 0.25 | 0.5 | 1 | 2 | 4 | 6.3 | 8 | 10 | 12.5 | 14 | 16 | 20
| 1 | 08:55 | 7.1 | 9.1 | 11.9 | 15.5 | 20.4 | 28.2 | 39.2 | 50.4 | 59.7 | 71.7 | 85.7 | 94.4 | 100 |  |  | 155 | 4.95 | 3.136122 | 5.207785 | 13.30835 | 3.136122
| 2 | 10:15 | 7.5 | 9.6 | 12.4 | 16.2 | 21.2 | 29.6 | 41.5 | 49.4 | 58.1 | 70.4 | 84.6 | 93.6 | 100 |  |  | 174 | 4.85 | 3.0427 | 5.097215 | 13.9057 | 3.0427
| 3 | [19 empty] | 0 | 0.25 | 0
| 4 | [19 empty] | 0 | 0.25 | 0
| Mini | [9 empty] | 10 | 10 |  |  | 50 |  | 70 |  |  | 4.5 |  | 0.25 | 0
| Moyenne |  | 7.3 | 9.35 | 12.15 | 15.85 | 20.8 | 28.9 | 40.35 | 49.9 | 58.9 | 71.05 | 85.15 | 94 | 100 |  |  | 164.5 | 4.9 | 3.089411 | 5.152471 | 13.607025 | 3.089069
| Théorique |  | 7.1 | 9 | 12 | 15 | 22 | 32 | 47 | 55 | 63 | 73 | 89 | 97 | 100 |  |  |  | 5.3 | 3.369309 | 5.596621 | 13.3275 | 3.369309
|  | Seuil maxi | 9.1 |  |  |  |  | 38 |  | 62 | [8 empty] | 5.8 |  |  |  | > 3,4
| Seuil mini |  | 5.1 |  |  |  |  | 26 |  | 48 | [8 empty] | 4.8
4/ | CONCLUSIONS
Contrôle : | [15 empty] | Nom |  | F. MONTET
Conforme | [15 empty] | Fonction |  | Technicien de laboratoire
5/ | COMMENTAIRES
Entre rue Paul Bert et avenue Félix Faure côté VL. | [15 empty] | Visa
Ne pas oublier de renseigner la MVR granulats
Ne renseigner le fuseau que si exigé au CCTP

## 100725 BBSG 116 Lacassagne
[5 empty] | COMPTE RENDU D'ESSAIS | [12 empty] | Villeurbanne MBDC Enrobés Lot6
CONTRÔLE DE FABRICATION DES ENROBES (NF EN 12697-1/ NF EN 12697-2)
[5 empty] | CFE |  | n° | 17 |  | RA M37C |  |  |  | 2025-07-11
[8 empty] | Chrono |  | N° d'affaire |  |  |  | Date de rédaction
Laboratoire : |  |  |  |  | Région Rhône Alpes - 29-31 rue des Tâches - ZI Mi-Plaine - 69800 SAINT PRIEST
1/ | RENSEIGNEMENTS GENERAUX
| Opérateur : |  |  |  | F. Montet | [5 empty] | Lieu de fabrication : | [5 empty] | P2R
| Date de l'essai : |  |  |  | 2025-07-11 | [5 empty] | Destination du produit | [5 empty] | 3 Avenue Lacassagne Quai bus
| Date de mise en œuvre : |  |  |  | 2025-07-10 | [5 empty] | Code formule : | [5 empty] | 116
| Appellation européenne : |  |  |  | EB 10 ROUL 35/50 0,4% PrFlex | [5 empty] | Couche de : | [5 empty] | Roulement
| Appellation française : |  |  |  | BBSG 0/10 Cl3 10%AE | [5 empty] | Méthode d'essai : | [5 empty] | Extracteur automatique - NEBA
2/ | CRITERES DE CONFORMITE
Source des critères :
Définition des critères / objectifs :
2/ | RESULTATS DES ESSAIS
[22 empty] | MVR granulats: | 2.758
|  |  | Analyse granulométrique | [14 empty] | température mesurée | teneur en liant | Module richesse | Teneur en liant ext | surface spécifique | module de richesse
| N° | Heure | 0.063 | 0.125 | 0.25 | 0.5 | 1 | 2 | 4 | 6.3 | 8 | 10 | 12.5 | 14 | 16 | 20
| 1 | 15:40 | 7.3 | 9.4 | 11.9 | 15.4 | 20.9 | 30.6 | 43.5 | 62.7 | 80 | 95.8 | 100 |  |  |  |  | 170 | 5.12 | 3.319267 | 5.39629 | 13.8678 | 3.319267
| 2 | [19 empty] | 0 | 0.25 | 0
| 3 | [19 empty] | 0 | 0.25 | 0
| 4 | [19 empty] | 0 | 0.25 | 0
| Mini | [9 empty] | 10 | 10 |  |  | 50 |  | 70 |  |  | 4.5 |  | 0.25 | 0
| Moyenne |  | 7.3 | 9.4 | 11.9 | 15.4 | 20.9 | 30.6 | 43.5 | 62.7 | 80 | 95.8 | 100 |  |  |  |  | 170 | 5.12 | 3.319267 | 5.39629 | 13.8678 | 3.319267
| Théorique |  | 7.1 | 9 | 11 | 14 | 20 | 30 | 43 | 62 | 78 | 94 | 100 | [5 empty] | 5.4 | 3.532383 | 5.708245 | 13.456 | 3.532383
|  | Seuil maxi | 9.1 |  |  |  |  | 36 |  | 69 | [8 empty] | 5.9 |  |  |  | > 3,4
| Seuil mini |  | 5.1 |  |  |  |  | 24 |  | 55 | [8 empty] | 4.9
4/ | CONCLUSIONS
Contrôle : | [15 empty] | Nom |  | F. MONTET
Conforme | [15 empty] | Fonction |  | Technicien de laboratoire
5/ | COMMENTAIRES
Visa
Ne pas oublier de renseigner la MVR granulats
Ne renseigner le fuseau que si exigé au CCTP

## 100725 BBSG 143 Lacassagne
[5 empty] | COMPTE RENDU D'ESSAIS | [12 empty] | Villeurbanne MBDC Enrobés Lot6
CONTRÔLE DE FABRICATION DES ENROBES (NF EN 12697-1/ NF EN 12697-2)
[5 empty] | CFE |  | n° | 16 |  | RA M37C |  |  |  | 2025-07-11
[8 empty] | Chrono |  | N° d'affaire |  |  |  | Date de rédaction
Laboratoire : |  |  |  |  | Région Rhône Alpes - 29-31 rue des Tâches - ZI Mi-Plaine - 69800 SAINT PRIEST
1/ | RENSEIGNEMENTS GENERAUX
| Opérateur : |  |  |  | F. Montet | [5 empty] | Lieu de fabrication : | [5 empty] | P2R
| Date de l'essai : |  |  |  | 2025-07-11 | [5 empty] | Destination du produit | [5 empty] | Avenue Lacassagne
| Date de mise en œuvre : |  |  |  | 2025-07-10 | [5 empty] | Code formule : | [5 empty] | 143
| Appellation européenne : |  |  |  | EB 14 ROUL 35/50 0,3% PrFlex | [5 empty] | Couche de : | [5 empty] | Roulement
| Appellation française : |  |  |  | BBSG 0/14 Cl3 20%AE | [5 empty] | Méthode d'essai : | [5 empty] | Extracteur automatique - NEBA
2/ | CRITERES DE CONFORMITE
Source des critères :
Définition des critères / objectifs :
2/ | RESULTATS DES ESSAIS
[22 empty] | MVR granulats: | 2.732
|  |  | Analyse granulométrique | [14 empty] | température mesurée | teneur en liant | Module richesse | Teneur en liant ext | surface spécifique | module de richesse
| N° | Heure | 0.063 | 0.125 | 0.25 | 0.5 | 1 | 2 | 4 | 6.3 | 8 | 10 | 12.5 | 14 | 16 | 20
| 1 | 12:10 | 7.8 | 10 | 12.7 | 16.3 | 21.7 | 31 | 44.2 | 60.8 | 71.9 | 84.6 | 93 | 97 | 100 |  |  | 172 | 5.1 | 3.245306 | 5.374078 | 14.5016 | 3.245306
| 2 | 13:30 | 8 | 10.2 | 12.9 | 16.6 | 22.4 | 33 | 48.6 | 66.7 | 76.4 | 85.4 | 93.6 | 97.9 | 100 |  |  | 180 | 5.17 | 3.278052 | 5.451861 | 14.819 | 3.278052
| 3 | [19 empty] | 0 | 0.25 | 0
| 4 | [19 empty] | 0 | 0.25 | 0
| Mini | [9 empty] | 10 | 10 |  |  | 50 |  | 70 |  |  | 4.5 |  | 0.25 | 0
| Moyenne |  | 7.9 | 10.1 | 12.8 | 16.45 | 22.05 | 32 | 46.4 | 63.75 | 74.15 | 85 | 93.3 | 97.45 | 100 |  |  | 176 | 5.135 | 3.261679 | 5.412955 | 14.6603 | 3.261675
| Théorique |  | 7 | 9 | 12 | 16 | 21 | 31 | 45 | 61 | 70 | 79 | 91 | 97 | 100 |  |  |  | 5.2 | 3.368838 | 5.485232 | 13.3275 | 3.368838
|  | Seuil maxi | 9 |  |  |  |  | 37 |  | 68 | [8 empty] | 5.7 |  |  |  | > 3,4
| Seuil mini |  | 5 |  |  |  |  | 25 |  | 54 | [8 empty] | 4.7
4/ | CONCLUSIONS
Contrôle : | [15 empty] | Nom |  | F. MONTET
Conforme | [15 empty] | Fonction |  | Technicien de laboratoire
5/ | COMMENTAIRES
Entre avenue Félix Faure et rue du Dauphiné côté bus | [15 empty] | Visa
Ne pas oublier de renseigner la MVR granulats
Ne renseigner le fuseau que si exigé au CCTP

## 100725 BBSG 110 Lacassagne
[5 empty] | COMPTE RENDU D'ESSAIS | [12 empty] | Villeurbanne MBDC Enrobés Lot6
CONTRÔLE DE FABRICATION DES ENROBES (NF EN 12697-1/ NF EN 12697-2)
[5 empty] | CFE |  | n° | 15 |  | RA M37C |  |  |  | 2025-07-11
[8 empty] | Chrono |  | N° d'affaire |  |  |  | Date de rédaction
Laboratoire : |  |  |  |  | Région Rhône Alpes - 29-31 rue des Tâches - ZI Mi-Plaine - 69800 SAINT PRIEST
1/ | RENSEIGNEMENTS GENERAUX
| Opérateur : |  |  |  | F. Montet | [5 empty] | Lieu de fabrication : | [5 empty] | P2R
| Date de l'essai : |  |  |  | 2025-07-11 | [5 empty] | Destination du produit | [5 empty] | Avenue Lacassagne
| Date de mise en œuvre : |  |  |  | 2025-07-10 | [5 empty] | Code formule : | [5 empty] | 110
| Appellation européenne : |  |  |  | EB 10 ROUL 35/50 | [5 empty] | Couche de : | [5 empty] | Roulement
| Appellation française : |  |  |  | BBSG 0/10 Cl3 | [5 empty] | Méthode d'essai : | [5 empty] | Extracteur automatique - NEBA
2/ | CRITERES DE CONFORMITE
Source des critères :
Définition des critères / objectifs :
2/ | RESULTATS DES ESSAIS
[22 empty] | MVR granulats: | 2.647
|  |  | Analyse granulométrique | [14 empty] | température mesurée | teneur en liant | Module richesse | Teneur en liant ext | surface spécifique | module de richesse
| N° | Heure | 0.063 | 0.125 | 0.25 | 0.5 | 1 | 2 | 4 | 6.3 | 8 | 10 | 12.5 | 14 | 16 | 20
| 1 | 08:30 | 6.8 | 8.8 | 11.8 | 15.5 | 20.4 | 29.6 | 45.3 | 60.8 | 75.7 | 93.3 | 100 |  |  |  |  | 170 | 5.26 | 3.310762 | 5.552037 | 13.1875 | 3.310762
| 2 | [19 empty] | 0 | 0.25 | 0
| 3 | [19 empty] | 0 | 0.25 | 0
| 4 | [19 empty] | 0 | 0.25 | 0
| Mini | [9 empty] | 10 | 10 |  |  | 50 |  | 70 |  |  | 4.5 |  | 0.25 | 0
| Moyenne |  | 6.8 | 8.8 | 11.8 | 15.5 | 20.4 | 29.6 | 45.3 | 60.8 | 75.7 | 93.3 | 100 |  |  |  |  | 170 | 5.26 | 3.310762 | 5.552037 | 13.1875 | 3.310762
| Théorique |  | 6.5 | 8 | 11 | 16 | 21 | 30 | 44 | 60 | 76 | 95 | 100 | [5 empty] | 5.4 | 3.4231 | 5.708245 | 12.822 | 3.4231
|  | Seuil maxi | 8.5 |  |  |  |  | 36 |  | 67 | [8 empty] | 5.9 |  |  |  | > 3,4
| Seuil mini |  | 4.5 |  |  |  |  | 24 |  | 53 | [8 empty] | 4.9
4/ | CONCLUSIONS
Contrôle : | [15 empty] | Nom |  | F. MONTET
Conforme | [15 empty] | Fonction |  | Technicien de laboratoire
5/ | COMMENTAIRES
Entre rue Paul Bert et avenue Félix Faure | [15 empty] | Visa
Ne pas oublier de renseigner la MVR granulats
Ne renseigner le fuseau que si exigé au CCTP

## 090725 BBSG 110 Lacassagne
[5 empty] | COMPTE RENDU D'ESSAIS | [12 empty] | Villeurbanne MBDC Enrobés Lot6
CONTRÔLE DE FABRICATION DES ENROBES (NF EN 12697-1/ NF EN 12697-2)
[5 empty] | CFE |  | n° | 14 |  | RA M37C |  |  |  | 2025-07-11
[8 empty] | Chrono |  | N° d'affaire |  |  |  | Date de rédaction
Laboratoire : |  |  |  |  | Région Rhône Alpes - 29-31 rue des Tâches - ZI Mi-Plaine - 69800 SAINT PRIEST
1/ | RENSEIGNEMENTS GENERAUX
| Opérateur : |  |  |  | F. Montet | [5 empty] | Lieu de fabrication : | [5 empty] | P2R
| Date de l'essai : |  |  |  | 2025-07-10 | [5 empty] | Destination du produit | [5 empty] | Avenue Lacassagne
| Date de mise en œuvre : |  |  |  | 2025-07-09 | [5 empty] | Code formule : | [5 empty] | 110
| Appellation européenne : |  |  |  | EB 10 ROUL 35/50 | [5 empty] | Couche de : | [5 empty] | Roulement
| Appellation française : |  |  |  | BBSG 0/10 Cl3 | [5 empty] | Méthode d'essai : | [5 empty] | Extracteur automatique - NEBA
2/ | CRITERES DE CONFORMITE
Source des critères :
Définition des critères / objectifs :
2/ | RESULTATS DES ESSAIS
[22 empty] | MVR granulats: | 2.647
|  |  | Analyse granulométrique | [14 empty] | température mesurée | teneur en liant | Module richesse | Teneur en liant ext | surface spécifique | module de richesse
| N° | Heure | 0.063 | 0.125 | 0.25 | 0.5 | 1 | 2 | 4 | 6.3 | 8 | 10 | 12.5 | 14 | 16 | 20
| 1 | 15:20 | 7.1 | 9 | 11.9 | 15.3 | 20.1 | 29 | 44.1 | 61.8 | 77.7 | 93.8 | 100 |  |  |  |  | 172 | 5.17 | 3.231912 | 5.451861 | 13.5821 | 3.231912
| 2 | [19 empty] | 0 | 0.25 | 0
| 3 | [19 empty] | 0 | 0.25 | 0
| 4 | [19 empty] | 0 | 0.25 | 0
| Mini | [9 empty] | 10 | 10 |  |  | 50 |  | 70 |  |  | 4.5 |  | 0.25 | 0
| Moyenne |  | 7.1 | 9 | 11.9 | 15.3 | 20.1 | 29 | 44.1 | 61.8 | 77.7 | 93.8 | 100 |  |  |  |  | 172 | 5.17 | 3.231912 | 5.451861 | 13.5821 | 3.231912
| Théorique |  | 6.5 | 8 | 11 | 16 | 21 | 30 | 44 | 60 | 76 | 95 | 100 | [5 empty] | 5.4 | 3.4231 | 5.708245 | 12.822 | 3.4231
|  | Seuil maxi | 8.5 |  |  |  |  | 36 |  | 67 | [8 empty] | 5.9 |  |  |  | > 3,4
| Seuil mini |  | 4.5 |  |  |  |  | 24 |  | 53 | [8 empty] | 4.9
4/ | CONCLUSIONS
Contrôle : | [15 empty] | Nom |  | F. MONTET
Conforme | [15 empty] | Fonction |  | Technicien de laboratoire
5/ | COMMENTAIRES
Entre rue Paul Bert et avenue Félix Faure | [15 empty] | Visa
Ne pas oublier de renseigner la MVR granulats
Ne renseigner le fuseau que si exigé au CCTP

## 090725 EME Lacassagne
[5 empty] | COMPTE RENDU D'ESSAIS | [12 empty] | Villeurbanne MBDC Enrobés Lot6
CONTRÔLE DE FABRICATION DES ENROBES (NF EN 12697-1/ NF EN 12697-2)
[5 empty] | CFE |  | n° | 13 |  | RA M37C |  |  |  | 2025-07-11
[8 empty] | Chrono |  | N° d'affaire |  |  |  | Date de rédaction
Laboratoire : |  |  |  |  | Région Rhône Alpes - 29-31 rue des Tâches - ZI Mi-Plaine - 69800 SAINT PRIEST
1/ | RENSEIGNEMENTS GENERAUX
| Opérateur : |  |  |  | F. Montet | [5 empty] | Lieu de fabrication : | [5 empty] | P2R
| Date de l'essai : |  |  |  | 2025-07-10 | [5 empty] | Destination du produit | [5 empty] | Avenue Lacassagne
| Date de mise en œuvre : |  |  |  | 2025-07-09 | [5 empty] | Code formule : | [5 empty] | 247
| Appellation européenne : |  |  |  | EB 14 ASSISE 20/30 dopé 0,4% | [5 empty] | Couche de : | [5 empty] | Base
| Appellation française : |  |  |  | EME 0/14 Cl2 T° abaissée | [5 empty] | Méthode d'essai : | [5 empty] | Extracteur automatique - NEBA
2/ | CRITERES DE CONFORMITE
Source des critères :
Définition des critères / objectifs :
2/ | RESULTATS DES ESSAIS
[22 empty] | MVR granulats: | 2.678
|  |  | Analyse granulométrique | [14 empty] | température mesurée | teneur en liant | Module richesse | Teneur en liant ext | surface spécifique | module de richesse
| N° | Heure | 0.063 | 0.125 | 0.25 | 0.5 | 1 | 2 | 4 | 6.3 | 8 | 10 | 12.5 | 14 | 16 | 20
| 1 | 08:05 | 8 | 10.2 | 13.2 | 17.3 | 23.2 | 33.7 | 49.5 | 59.4 | 67.9 | 78.7 | 91 | 95.6 | 100 |  |  | 162 | 5.11 | 3.173334 | 5.385183 | 14.8336 | 3.173334
| 2 | 09:45 | 8.1 | 10.3 | 13.4 | 17.4 | 22.7 | 32 | 45.9 | 55 | 65.4 | 76.8 | 90 | 94.5 | 100 |  |  | 159 | 4.96 | 3.070075 | 5.218855 | 14.9608 | 3.070075
| 3 | [19 empty] | 0 | 0.25 | 0
| 4 | [19 empty] | 0 | 0.25 | 0
| Mini | [9 empty] | 10 | 10 |  |  | 50 |  | 70 |  |  | 4.5 |  | 0.25 | 0
| Moyenne |  | 8.05 | 10.25 | 13.3 | 17.35 | 22.95 | 32.85 | 47.7 | 57.2 | 66.65 | 77.75 | 90.5 | 95.05 | 100 |  |  | 160.5 | 5.035 | 3.121705 | 5.301953 | 14.8972 | 3.121617
| Théorique |  | 7.1 | 9 | 12 | 15 | 22 | 32 | 47 | 55 | 63 | 73 | 89 | 97 | 100 |  |  |  | 5.3 | 3.369309 | 5.596621 | 13.3275 | 3.369309
|  | Seuil maxi | 9.1 |  |  |  |  | 38 |  | 62 | [8 empty] | 5.8 |  |  |  | > 3,4
| Seuil mini |  | 5.1 |  |  |  |  | 26 |  | 48 | [8 empty] | 4.8
4/ | CONCLUSIONS
Contrôle : | [15 empty] | Nom |  | F. MONTET
Conforme | [15 empty] | Fonction |  | Technicien de laboratoire
5/ | COMMENTAIRES
Entre rue Paul Bert et avenue Félix Faure | [15 empty] | Visa
Ne pas oublier de renseigner la MVR granulats
Ne renseigner le fuseau que si exigé au CCTP

## Nuit 12-130224
[5 empty] | COMPTE RENDU D'ESSAIS | [12 empty] | Villeurbanne - MBDC enrobés Lot6
CONTRÔLE DE FABRICATION DES ENROBES (NF EN 12697-1/ NF EN 12697-2)
[5 empty] | CFE |  | n° | 12 |  | RA M37C |  |  |  | 2024-02-13
[8 empty] | Chrono |  | N° d'affaire |  |  |  | Date de rédaction
Laboratoire : |  |  |  |  | Région Rhône Alpes - 29-31 rue des Tâches - ZI Mi-Plaine - 69800 SAINT PRIEST
1/ | RENSEIGNEMENTS GENERAUX
| Opérateur : |  |  |  | F. Montet | [5 empty] | Lieu de fabrication : | [5 empty] | P2R
| Date de l'essai : |  |  |  | Nuit 12-13/02/2024 | [5 empty] | Destination du produit | [5 empty] | 129 rue Servient Lyon 3
| Date de mise en œuvre : |  |  |  | Nuit 12-13/02/2024 | [5 empty] | Code formule : | [5 empty] | 110
| Appellation européenne : |  |  |  | EB 10 ROUL 35/50 15%AE | [5 empty] | Couche de : | [5 empty] | Roulement
| Appellation française : |  |  |  | BBSG 0/10 Cl3 15%AE | [5 empty] | Méthode d'essai : | [5 empty] | Extracteur automatique - NEBA
2/ | CRITERES DE CONFORMITE
Source des critères :
Définition des critères / objectifs :
2/ | RESULTATS DES ESSAIS
[22 empty] | MVR granulats: | 2.647
|  |  | Analyse granulométrique | [14 empty] | température mesurée | teneur en liant | Module richesse | Teneur en liant ext | surface spécifique | module de richesse
| N° | Heure | 0.063 | 0.125 | 0.25 | 0.5 | 1 | 2 | 4 | 6.3 | 8 | 10 | 12.5 | 14 | 16 | 20
| 1 | 0H10 | 8.2 | 10.4 | 13.4 | 17 | 22.6 | 33 | 48.5 | 65 | 87 | 97.5 | 100 |  |  |  |  | 170 | 5.16 | 3.150844 | 5.440742 | 15.265 | 3.150844
| 2 | [19 empty] | 0 | 0.25 | 0
| 3 | [19 empty] | 0 | 0.25 | 0
| 4 | [19 empty] | 0 | 0.25 | 0
| Mini | [9 empty] | 10 | 10 |  |  | 50 |  | 70 |  |  | 4.5 |  | 0.25 | 0
| Moyenne |  | 8.2 | 10.4 | 13.4 | 17 | 22.6 | 33 | 48.5 | 65 | 87 | 97.5 | 100 |  |  |  |  | 170 | 5.16 | 3.150844 | 5.440742 | 15.265 | 3.150844
| Théorique |  | 6.5 | 8 | 11 | 16 | 21 | 30 | 44 | 60 | 76 | 95 | 100 | [5 empty] | 5.4 | 3.4231 | 5.708245 | 12.822 | 3.4231
|  | Seuil maxi | 8.5 |  |  |  |  | 36 |  | 67 | [8 empty] | 5.9 |  |  |  | > 3,4
| Seuil mini |  | 4.5 |  |  |  |  | 24 |  | 53 | [8 empty] | 4.9
4/ | CONCLUSIONS
Contrôle : | [15 empty] | Nom |  | F. MONTET
Conforme | [15 empty] | Fonction |  | Technicien de laboratoire
5/ | COMMENTAIRES
Visa
Ne pas oublier de renseigner la MVR granulats
Ne renseigner le fuseau que si exigé au CCTP

## 211123 BBSG Pompidou
[5 empty] | COMPTE RENDU D'ESSAIS | [12 empty] | Villeurbanne MBDC Enrobés Lot6
CONTRÔLE DE FABRICATION DES ENROBES (NF EN 12697-1/ NF EN 12697-2)
[5 empty] | CFE |  | n° | 11 |  | RA M37C |  |  |  | 2023-11-21
[8 empty] | Chrono |  | N° d'affaire |  |  |  | Date de rédaction
Laboratoire : |  |  |  |  | Région Rhône Alpes - 29-31 rue des Tâches - ZI Mi-Plaine - 69800 SAINT PRIEST
1/ | RENSEIGNEMENTS GENERAUX
| Opérateur : |  |  |  | Sylvain LHOPITAL | [5 empty] | Lieu de fabrication : | [5 empty] | P2R
| Date de l'essai : |  |  |  | 21/11/2023 | [5 empty] | Destination du produit | [5 empty] | Carrefour Pompidou / Baraban
| Date de mise en œuvre : |  |  |  | 21/11/2023 | [5 empty] | Code formule : | [5 empty] | 106
| Appellation européenne : |  |  |  | EB 10 ROUL 35/50 10%AE | [5 empty] | Couche de : | [5 empty] | Roulement
| Appellation française : |  |  |  | BBSG 0/10 Cl2 | [5 empty] | Méthode d'essai : | [5 empty] | Extracteur automatique - NEBA
2/ | CRITERES DE CONFORMITE
Source des critères :
Définition des critères / objectifs :
2/ | RESULTATS DES ESSAIS
[22 empty] | MVR granulats: | 2.645
|  |  | Analyse granulométrique | [14 empty] | température mesurée | teneur en liant | Module richesse | Teneur en liant ext | surface spécifique | module de richesse
| N° | Heure | 0.063 | 0.125 | 0.25 | 0.5 | 1 | 2 | 4 | 6.3 | 8 | 10 | 12.5 | 14 | 16 | 20
| 1 | 10:20 | 6.6 | 8.4 | 11 | 14.4 | 19.4 | 28.8 | 45.1 | 60.7 | 75.9 | 95 | 100 |  |  |  |  | 177 | 5.28 | 3.341162 | 5.574324 | 12.8048 | 3.341162
| 2 | [19 empty] | 0 | 0.25 | 0
| 3 | [19 empty] | 0 | 0.25 | 0
| 4 | [19 empty] | 0 | 0.25 | 0
| Mini | [9 empty] | 10 | 10 |  |  | 50 |  | 70 |  |  | 4.5 |  | 0.25 | 0
| Moyenne |  | 6.6 | 8.4 | 11 | 14.4 | 19.4 | 28.8 | 45.1 | 60.7 | 75.9 | 95 | 100 |  |  |  |  | 177 | 5.28 | 3.341162 | 5.574324 | 12.8048 | 3.341162
| Théorique |  | 6.6 | 9 | 12 | 16 | 23 | 33 | 48 | 66 | 80 | 96 | 100 | [5 empty] | 5.4 | 3.413198 | 5.708245 | 12.96 | 3.413198
|  | Seuil maxi | 8.6 |  |  |  |  | 39 |  | 73 | [8 empty] | 5.9 |  |  |  | > 3,4
| Seuil mini |  | 4.6 |  |  |  |  | 27 |  | 59 | [8 empty] | 4.9
4/ | CONCLUSIONS
Contrôle : | [15 empty] | Nom |  | Sylvain LHOPITAL
Conforme | [15 empty] | Fonction |  | Chef de Section Laboratoire
5/ | COMMENTAIRES
Visa
Ne pas oublier de renseigner la MVR granulats
Ne renseigner le fuseau que si exigé au CCTP

## 161123
[5 empty] | COMPTE RENDU D'ESSAIS | [12 empty] | Villeurbanne - MBDC enrobés Lot6
CONTRÔLE DE FABRICATION DES ENROBES (NF EN 12697-1/ NF EN 12697-2)
[5 empty] | CFE |  | n° | 10 |  | RA M37C |  |  |  | 2023-11-16
[8 empty] | Chrono |  | N° d'affaire |  |  |  | Date de rédaction
Laboratoire : |  |  |  |  | Région Rhône Alpes - 29-31 rue des Tâches - ZI Mi-Plaine - 69800 SAINT PRIEST
1/ | RENSEIGNEMENTS GENERAUX
| Opérateur : |  |  |  | F. Montet | [5 empty] | Lieu de fabrication : | [5 empty] | P2R
| Date de l'essai : |  |  |  | 2023-11-16 | [5 empty] | Destination du produit | [5 empty] | Rue Mansard
| Date de mise en œuvre : |  |  |  | 2023-11-16 | [5 empty] | Code formule : | [5 empty] | 114
| Appellation européenne : |  |  |  | EB 10 ROUL 35/50 | [5 empty] | Couche de : | [5 empty] | Roulement
| Appellation française : |  |  |  | BBSG 0/10 Cl3 | [5 empty] | Méthode d'essai : | [5 empty] | Extracteur automatique - NEBA
2/ | CRITERES DE CONFORMITE
Source des critères :
Définition des critères / objectifs :
2/ | RESULTATS DES ESSAIS
[22 empty] | MVR granulats: | 2.729
|  |  | Analyse granulométrique | [14 empty] | température mesurée | teneur en liant | Module richesse | Teneur en liant ext | surface spécifique | module de richesse
| N° | Heure | 0.063 | 0.125 | 0.25 | 0.5 | 1 | 2 | 4 | 6.3 | 8 | 10 | 12.5 | 14 | 16 | 20
| 1 | 08:50 | 6.9 | 8.8 | 11.2 | 14.4 | 19.2 | 28 | 41.7 | 63.5 | 80.4 | 96.1 | 100 |  |  |  |  | 173 | 5.08 | 3.288707 | 5.351875 | 13.2188 | 3.288707
| 2 | 10:45 | 7.2 | 9 | 11 | 14.1 | 19 | 28.2 | 43.8 | 66.4 | 80.7 | 95.8 | 100 |  |  |  |  | 175 | 5.03 | 3.235995 | 5.296409 | 13.6037 | 3.235995
| 3 | [19 empty] | 0 | 0.25 | 0
| 4 | [19 empty] | 0 | 0.25 | 0
| Mini | [9 empty] | 10 | 10 |  |  | 50 |  | 70 |  |  | 4.5 |  | 0.25 | 0
| Moyenne |  | 7.05 | 8.9 | 11.1 | 14.25 | 19.1 | 28.1 | 42.75 | 64.95 | 80.55 | 95.95 | 100 |  |  |  |  | 174 | 5.055 | 3.262351 | 5.324135 | 13.41125 | 3.262217
| Théorique |  | 7 | 9 | 12 | 15 | 20 | 29 | 42 | 63 | 79 | 94 | 100 | [5 empty] | 5.4 | 3.497375 | 5.708245 | 13.415 | 3.497375
|  | Seuil maxi | 9 |  |  |  |  | 35 |  | 70 | [8 empty] | 5.9 |  |  |  | > 3,4
| Seuil mini |  | 5 |  |  |  |  | 23 |  | 56 | [8 empty] | 4.9
4/ | CONCLUSIONS
Contrôle : | [15 empty] | Nom |  | F. MONTET
Conforme | [15 empty] | Fonction |  | Technicien de laboratoire
5/ | COMMENTAIRES
Visa
Ne pas oublier de renseigner la MVR granulats
Ne renseigner le fuseau que si exigé au CCTP

## 260723
[5 empty] | COMPTE RENDU D'ESSAIS | [12 empty] | Villeurbanne - MBDC enrobés Lot6
CONTRÔLE DE FABRICATION DES ENROBES (NF EN 12697-1/ NF EN 12697-2)
[5 empty] | CFE |  | n° | 9 |  | RA M37C |  |  |  | 2023-07-26
[8 empty] | Chrono |  | N° d'affaire |  |  |  | Date de rédaction
Laboratoire : |  |  |  |  | Région Rhône Alpes - 29-31 rue des Tâches - ZI Mi-Plaine - 69800 SAINT PRIEST
1/ | RENSEIGNEMENTS GENERAUX
| Opérateur : |  |  |  | F. Montet | [5 empty] | Lieu de fabrication : | [5 empty] | P2R
| Date de l'essai : |  |  |  | 2023-07-26 | [5 empty] | Destination du produit | [5 empty] | Rue Léon Blum (Médipôle)
| Date de mise en œuvre : |  |  |  | 2023-07-26 | [5 empty] | Code formule : | [5 empty] | 114
| Appellation européenne : |  |  |  | EB 10 ROUL 35/50 | [5 empty] | Couche de : | [5 empty] | Roulement
| Appellation française : |  |  |  | BBSG 0/10 Cl3 | [5 empty] | Méthode d'essai : | [5 empty] | Extracteur automatique - NEBA
2/ | CRITERES DE CONFORMITE
Source des critères :
Définition des critères / objectifs :
2/ | RESULTATS DES ESSAIS
[22 empty] | MVR granulats: | 2.729
|  |  | Analyse granulométrique | [14 empty] | température mesurée | teneur en liant | Module richesse | Teneur en liant ext | surface spécifique | module de richesse
| N° | Heure | 0.063 | 0.125 | 0.25 | 0.5 | 1 | 2 | 4 | 6.3 | 8 | 10 | 12.5 | 14 | 16 | 20
| 1 | 11H15 | 6.8 | 8.6 | 10.8 | 13.9 | 19 | 29 | 48.5 | 68.7 | 83.9 | 96.7 | 100 |  |  |  |  | 170 | 5.15 | 3.34598 | 5.429626 | 13.0323 | 3.34598
| 2 | [19 empty] | 0 | 0.25 | 0
| 3 | [19 empty] | 0 | 0.25 | 0
| 4 | [19 empty] | 0 | 0.25 | 0
| Mini | [9 empty] | 10 | 10 |  |  | 50 |  | 70 |  |  | 4.5 |  | 0.25 | 0
| Moyenne |  | 6.8 | 8.6 | 10.8 | 13.9 | 19 | 29 | 48.5 | 68.7 | 83.9 | 96.7 | 100 |  |  |  |  | 170 | 5.15 | 3.34598 | 5.429626 | 13.0323 | 3.34598
| Théorique |  | 7 | 9 | 12 | 15 | 20 | 29 | 42 | 63 | 79 | 94 | 100 | [5 empty] | 5.4 | 3.497375 | 5.708245 | 13.415 | 3.497375
|  | Seuil maxi | 9 |  |  |  |  | 35 |  | 70 | [8 empty] | 5.9 |  |  |  | > 3,4
| Seuil mini |  | 5 |  |  |  |  | 23 |  | 56 | [8 empty] | 4.9
4/ | CONCLUSIONS
Contrôle : | [15 empty] | Nom |  | F. MONTET
Conforme | [15 empty] | Fonction |  | Technicien de laboratoire
5/ | COMMENTAIRES
Visa
Ne pas oublier de renseigner la MVR granulats
Ne renseigner le fuseau que si exigé au CCTP

## 310523 (2)
[5 empty] | COMPTE RENDU D'ESSAIS | [12 empty] | Villeurbanne - MBDC enrobés Lot6
CONTRÔLE DE FABRICATION DES ENROBES (NF EN 12697-1/ NF EN 12697-2)
[5 empty] | CFE |  | n° | 8 |  | RA M37C |  |  |  | 2023-05-31
[8 empty] | Chrono |  | N° d'affaire |  |  |  | Date de rédaction
Laboratoire : |  |  |  |  | Région Rhône Alpes - 29-31 rue des Tâches - ZI Mi-Plaine - 69800 SAINT PRIEST
1/ | RENSEIGNEMENTS GENERAUX
| Opérateur : |  |  |  | F. Montet | [5 empty] | Lieu de fabrication : | [5 empty] | P2R
| Date de l'essai : |  |  |  | Nuit 30-31/05/2023 | [5 empty] | Destination du produit | [5 empty] | Boulevard Stalingrad
| Date de mise en œuvre : |  |  |  | Nuit 30-31/05/2023 | [5 empty] | Code formule : | [5 empty] | 110
| Appellation européenne : |  |  |  | EB 10 ROUL 35/50 15%AE | [5 empty] | Couche de : | [5 empty] | Roulement
| Appellation française : |  |  |  | BBSG 0/10 Cl3 15%AE | [5 empty] | Méthode d'essai : | [5 empty] | Extracteur automatique - NEBA
2/ | CRITERES DE CONFORMITE
Source des critères :
Définition des critères / objectifs :
2/ | RESULTATS DES ESSAIS
[22 empty] | MVR granulats: | 2.647
|  |  | Analyse granulométrique | [14 empty] | température mesurée | teneur en liant | Module richesse | Teneur en liant ext | surface spécifique | module de richesse
| N° | Heure | 0.063 | 0.125 | 0.25 | 0.5 | 1 | 2 | 4 | 6.3 | 8 | 10 | 12.5 | 14 | 16 | 20
| 1 | [19 empty] | 0 | 0.25 | 0
| 2 | [19 empty] | 0 | 0.25 | 0
| 3 | [19 empty] | 0 | 0.25 | 0
| 4 | [19 empty] | 0 | 0.25 | 0
| Mini | [9 empty] | 10 | 10 |  |  | 50 |  | 70 |  |  | 4.5 |  | 0.25 | 0
| Moyenne | [19 empty] | #VALUE! | #VALUE! | #VALUE!
| Théorique |  | 6.5 | 8 | 11 | 16 | 21 | 30 | 44 | 60 | 76 | 95 | 100 | [5 empty] | 5.4 | 3.4231 | 5.708245 | 12.822 | 3.4231
|  | Seuil maxi | 8.5 |  |  |  |  | 36 |  | 67 | [8 empty] | 5.9 |  |  |  | > 3,4
| Seuil mini |  | 4.5 |  |  |  |  | 24 |  | 53 | [8 empty] | 4.9
4/ | CONCLUSIONS
Contrôle : | [15 empty] | Nom |  | F. MONTET
Conforme | [15 empty] | Fonction |  | Technicien de laboratoire
5/ | COMMENTAIRES
Visa
Ne pas oublier de renseigner la MVR granulats
Ne renseigner le fuseau que si exigé au CCTP

## 310523
[5 empty] | COMPTE RENDU D'ESSAIS | [12 empty] | Villeurbanne - MBDC enrobés Lot6
CONTRÔLE DE FABRICATION DES ENROBES (NF EN 12697-1/ NF EN 12697-2)
[5 empty] | CFE |  | n° | 7 |  | RA M37C |  |  |  | 2023-05-31
[8 empty] | Chrono |  | N° d'affaire |  |  |  | Date de rédaction
Laboratoire : |  |  |  |  | Région Rhône Alpes - 29-31 rue des Tâches - ZI Mi-Plaine - 69800 SAINT PRIEST
1/ | RENSEIGNEMENTS GENERAUX
| Opérateur : |  |  |  | F. Montet | [5 empty] | Lieu de fabrication : | [5 empty] | P2R
| Date de l'essai : |  |  |  | Nuit 30-31/05/2023 | [5 empty] | Destination du produit | [5 empty] | Boulevard Stalingrad
| Date de mise en œuvre : |  |  |  | Nuit 30-31/05/2023 | [5 empty] | Code formule : | [5 empty] | 147
| Appellation européenne : |  |  |  | EB 14 ASSISE 20/30 30%AE | [5 empty] | Couche de : | [5 empty] | Base
| Appellation française : |  |  |  | EME 0/14 Cl2 30%AE | [5 empty] | Méthode d'essai : | [5 empty] | Extracteur automatique - NEBA
2/ | CRITERES DE CONFORMITE
Source des critères :
Définition des critères / objectifs :
2/ | RESULTATS DES ESSAIS
[22 empty] | MVR granulats: | 2.68
|  |  | Analyse granulométrique | [14 empty] | température mesurée | teneur en liant | Module richesse | Teneur en liant ext | surface spécifique | module de richesse
| N° | Heure | 0.063 | 0.125 | 0.25 | 0.5 | 1 | 2 | 4 | 6.3 | 8 | 10 | 12.5 | 14 | 16 | 20
| 1 | [19 empty] | 0 | 0.25 | 0
| 2 | [19 empty] | 0 | 0.25 | 0
| 3 | [19 empty] | 0 | 0.25 | 0
| 4 | [19 empty] | 0 | 0.25 | 0
| Mini | [9 empty] | 10 | 10 |  |  | 50 |  | 70 |  |  | 4.5 |  | 0.25 | 0
| Moyenne | [19 empty] | #VALUE! | #VALUE! | #VALUE!
| Théorique |  | 7.2 | 9 | 13 | 17 | 23 | 33 | 46 | 58 | 63 | 72 | 89 | 97 | 100 |  |  |  | 5.3 | 3.355273 | 5.596621 | 13.6595 | 3.355273
|  | Seuil maxi | 9.2 |  |  |  |  | 39 |  | 65 | [8 empty] | 5.8 |  |  |  | > 3,4
| Seuil mini |  | 5.2 |  |  |  |  | 27 |  | 51 | [8 empty] | 4.8
4/ | CONCLUSIONS
Contrôle : | [15 empty] | Nom |  | F. MONTET
Conforme | [15 empty] | Fonction |  | Technicien de laboratoire
5/ | COMMENTAIRES
Visa
Ne pas oublier de renseigner la MVR granulats
Ne renseigner le fuseau que si exigé au CCTP

## 290722
[5 empty] | COMPTE RENDU D'ESSAIS | [12 empty] | Villeurbanne - rue Pressensé
CONTRÔLE DE FABRICATION DES ENROBES (NF EN 12697-1/ NF EN 12697-2)
[5 empty] | CFE |  | n° | 6 |  | RA M37C |  |  |  | 2022-07-29
[8 empty] | Chrono |  | N° d'affaire |  |  |  | Date de rédaction
Laboratoire : |  |  |  |  | Région Rhône Alpes - 29-31 rue des Tâches - ZI Mi-Plaine - 69800 SAINT PRIEST
1/ | RENSEIGNEMENTS GENERAUX
| Opérateur : |  |  |  | F. Montet | [5 empty] | Lieu de fabrication : | [5 empty] | P2R
| Date de l'essai : |  |  |  | 2022-07-29 | [5 empty] | Destination du produit | [5 empty] | Rue Pressensé
| Date de mise en œuvre : |  |  |  | 2022-07-28 | [5 empty] | Code formule : | [5 empty] | 115
| Appellation européenne : |  |  |  | EB 10 ROUL Styrelf 13/40 | [5 empty] | Couche de : | [5 empty] | Roulement
| Appellation française : |  |  |  | BBSG 0/10 CL3 Styrelf 13/40 | [5 empty] | Méthode d'essai : | [5 empty] | Extracteur automatique - NEBA
2/ | CRITERES DE CONFORMITE
Source des critères :
Définition des critères / objectifs :
2/ | RESULTATS DES ESSAIS
[22 empty] | MVR granulats: | 2.73
|  |  | Analyse granulométrique | [14 empty] | température mesurée | teneur en liant | Module richesse | Teneur en liant ext | surface spécifique | module de richesse
| N° | Heure | 0.063 | 0.125 | 0.25 | 0.5 | 1 | 2 | 4 | 6.3 | 8 | 10 | 12.5 | 14 | 16 | 20
| 1 | 08:35 | 7 | 9 | 11.6 | 15.3 | 21.3 | 32 | 48.2 | 67.7 | 82.1 | 94.5 | 100 |  |  |  |  | 170 | 5.24 | 3.387791 | 5.529759 | 13.4441 | 3.387791
| 2 | [19 empty] | 0 | 0.25 | 0
| 3 | [19 empty] | 0 | 0.25 | 0
| 4 | [19 empty] | 0 | 0.25 | 0
| Mini | [9 empty] | 10 | 10 |  |  | 50 |  | 70 |  |  | 4.5 |  | 0.25 | 0
| Moyenne |  | 7 | 9 | 11.6 | 15.3 | 21.3 | 32 | 48.2 | 67.7 | 82.1 | 94.5 | 100 |  |  |  |  | 170 | 5.24 | 3.387791 | 5.529759 | 13.4441 | 3.387791
| Théorique |  | 7.6 | 9 | 12 | 15 | 21 | 30 | 45 | 65 | 80 | 96 | 100 | [5 empty] | 5.4 | 3.456998 | 5.708245 | 14.243 | 3.456998
|  | Seuil maxi | 9.6 |  |  |  |  | 36 |  | 72 | [8 empty] | 5.9 |  |  |  | > 3,4
| Seuil mini |  | 5.6 |  |  |  |  | 24 |  | 58 | [8 empty] | 4.9
4/ | CONCLUSIONS
Contrôle : | [15 empty] | Nom |  | F. MONTET
Conforme | [15 empty] | Fonction |  | Technicien de laboratoire
5/ | COMMENTAIRES
Visa
Ne pas oublier de renseigner la MVR granulats
Ne renseigner le fuseau que si exigé au CCTP

## 280722 (2)
[5 empty] | COMPTE RENDU D'ESSAIS | [12 empty] | Villeurbanne - rue Pressensé
CONTRÔLE DE FABRICATION DES ENROBES (NF EN 12697-1/ NF EN 12697-2)
[5 empty] | CFE |  | n° | 5 |  | RA M37C |  |  |  | 2022-07-28
[8 empty] | Chrono |  | N° d'affaire |  |  |  | Date de rédaction
Laboratoire : |  |  |  |  | Région Rhône Alpes - 29-31 rue des Tâches - ZI Mi-Plaine - 69800 SAINT PRIEST
1/ | RENSEIGNEMENTS GENERAUX
| Opérateur : |  |  |  | D. Fontaine | [5 empty] | Lieu de fabrication : | [5 empty] | P2R
| Date de l'essai : |  |  |  | 2022-07-28 | [5 empty] | Destination du produit | [5 empty] | Rue Pressensé
| Date de mise en œuvre : |  |  |  | 2022-07-28 | [5 empty] | Code formule : | [5 empty] | 115
| Appellation européenne : |  |  |  | EB 10 ROUL Styrelf 13/40 | [5 empty] | Couche de : | [5 empty] | Roulement
| Appellation française : |  |  |  | BBSG 0/10 CL3 Styrelf 13/40 | [5 empty] | Méthode d'essai : | [5 empty] | Extracteur automatique - NEBA
2/ | CRITERES DE CONFORMITE
Source des critères :
Définition des critères / objectifs :
2/ | RESULTATS DES ESSAIS
[22 empty] | MVR granulats: | 2.73
|  |  | Analyse granulométrique | [14 empty] | température mesurée | teneur en liant | Module richesse | Teneur en liant ext | surface spécifique | module de richesse
| N° | Heure | 0.063 | 0.125 | 0.25 | 0.5 | 1 | 2 | 4 | 6.3 | 8 | 10 | 12.5 | 14 | 16 | 20
| 1 | 10h40 | 6.9 | 8.7 | 11.2 | 14.8 | 20.6 | 31.6 | 49.3 | 70.4 | 87 | 96.6 | 100 |  |  |  |  | 170 | 5.27 | 3.417802 | 5.56318 | 13.2576 | 3.417802
| 2 | 11:40 | 7.4 | 9.4 | 12.1 | 16 | 22 | 34.6 | 53.6 | 71.9 | 87.5 | 97.9 | 100 |  |  |  |  | 170 | 5.48 | 3.520074 | 5.797715 | 14.064 | 3.520074
| 3 | [19 empty] | 0 | 0.25 | 0
| 4 | [19 empty] | 0 | 0.25 | 0
| Mini | [9 empty] | 10 | 10 |  |  | 50 |  | 70 |  |  | 4.5 |  | 0.25 | 0
| Moyenne |  | 7.15 | 9.05 | 11.65 | 15.4 | 21.3 | 33.1 | 51.45 | 71.15 | 87.25 | 97.25 | 100 |  |  |  |  | 170 | 5.375 | 3.468938 | 5.680317 | 13.6608 | 3.468919
| Théorique |  | 7.6 | 9 | 12 | 15 | 21 | 30 | 45 | 65 | 80 | 96 | 100 | [5 empty] | 5.4 | 3.456998 | 5.708245 | 14.243 | 3.456998
|  | Seuil maxi | 9.6 |  |  |  |  | 36 |  | 72 | [8 empty] | 5.9 |  |  |  | > 3,4
| Seuil mini |  | 5.6 |  |  |  |  | 24 |  | 58 | [8 empty] | 4.9
4/ | CONCLUSIONS
Contrôle : | [15 empty] | Nom |  | F. MONTET
Conforme | [15 empty] | Fonction |  | Technicien de laboratoire
5/ | COMMENTAIRES
Visa
Ne pas oublier de renseigner la MVR granulats
Ne renseigner le fuseau que si exigé au CCTP

## 280722
[5 empty] | COMPTE RENDU D'ESSAIS | [12 empty] | Villeurbanne - rue Pressensé
CONTRÔLE DE FABRICATION DES ENROBES (NF EN 12697-1/ NF EN 12697-2)
[5 empty] | CFE |  | n° | 4 |  | RA M37C |  |  |  | 2022-07-28
[8 empty] | Chrono |  | N° d'affaire |  |  |  | Date de rédaction
Laboratoire : |  |  |  |  | Région Rhône Alpes - 29-31 rue des Tâches - ZI Mi-Plaine - 69800 SAINT PRIEST
1/ | RENSEIGNEMENTS GENERAUX
| Opérateur : |  |  |  | D. Fontaine | [5 empty] | Lieu de fabrication : | [5 empty] | P2R
| Date de l'essai : |  |  |  | 2022-07-28 | [5 empty] | Destination du produit | [5 empty] | Croisement Pressensé et 8 Mai
| Date de mise en œuvre : |  |  |  | 2022-07-28 | [5 empty] | Code formule : | [5 empty] | 56
| Appellation européenne : |  |  |  | EB 10 ROUL Styrelf 13/40 | [5 empty] | Couche de : | [5 empty] | Roulement
| Appellation française : |  |  |  | BBSG 0/10 CL3 Styrelf 13/40 | [5 empty] | Méthode d'essai : | [5 empty] | Extracteur automatique - NEBA
2/ | CRITERES DE CONFORMITE
Source des critères :
Définition des critères / objectifs :
2/ | RESULTATS DES ESSAIS
[22 empty] | MVR granulats: | 2.695
|  |  | Analyse granulométrique | [14 empty] | température mesurée | teneur en liant | Module richesse | Teneur en liant ext | surface spécifique | module de richesse
| N° | Heure | 0.063 | 0.125 | 0.25 | 0.5 | 1 | 2 | 4 | 6.3 | 8 | 10 | 12.5 | 14 | 16 | 20
| 1 | 9h30 | 6.8 | 8.8 | 11.3 | 14.9 | 20.7 | 30.9 | 50.3 | 70.2 | 84.6 | 96.9 | 100 |  |  |  |  | 170 | 4.86 | 3.104114 | 5.108262 | 13.1293 | 3.104114
| 2 | [19 empty] | 0 | 0.25 | 0
| 3 | [19 empty] | 0 | 0.25 | 0
| 4 | [19 empty] | 0 | 0.25 | 0
| Mini | [9 empty] | 10 | 10 |  |  | 50 |  | 70 |  |  | 4.5 |  | 0.25 | 0
| Moyenne |  | 6.8 | 8.8 | 11.3 | 14.9 | 20.7 | 30.9 | 50.3 | 70.2 | 84.6 | 96.9 | 100 |  |  |  |  | 170 | 4.86 | 3.104114 | 5.108262 | 13.1293 | 3.104114
| Théorique |  | 6.9 | 9 | 11 | 15 | 20 | 29 | 42 | 65 | 82 | 95 | 100 | [5 empty] | 5.3 | 3.393273 | 5.596621 | 13.277 | 3.393273
|  | Seuil maxi | 8.9 |  |  |  |  | 35 |  | 72 | [8 empty] | 5.8 |  |  |  | > 3,4
| Seuil mini |  | 4.9 |  |  |  |  | 23 |  | 58 | [8 empty] | 4.8
4/ | CONCLUSIONS
Contrôle : | [15 empty] | Nom |  | F. MONTET
Conforme | [15 empty] | Fonction |  | Technicien de laboratoire
5/ | COMMENTAIRES
Visa
Ne pas oublier de renseigner la MVR granulats
Ne renseigner le fuseau que si exigé au CCTP

## 270722
[5 empty] | COMPTE RENDU D'ESSAIS | [12 empty] | Villeurbanne - rue Pressensé
CONTRÔLE DE FABRICATION DES ENROBES (NF EN 12697-1/ NF EN 12697-2)
[5 empty] | CFE |  | n° | 3 |  | RA M37C |  |  |  | 2022-07-28
[8 empty] | Chrono |  | N° d'affaire |  |  |  | Date de rédaction
Laboratoire : |  |  |  |  | Région Rhône Alpes - 29-31 rue des Tâches - ZI Mi-Plaine - 69800 SAINT PRIEST
1/ | RENSEIGNEMENTS GENERAUX
| Opérateur : |  |  |  | F. Montet | [5 empty] | Lieu de fabrication : | [5 empty] | P2R
| Date de l'essai : |  |  |  | 2022-07-27 | [5 empty] | Destination du produit | [5 empty] | Rue Pressensé
| Date de mise en œuvre : |  |  |  | 2022-07-27 | [5 empty] | Code formule : | [5 empty] | 167
| Appellation européenne : |  |  |  | EB 14 ASSISE 35/50 | [5 empty] | Couche de : | [5 empty] | Base
| Appellation française : |  |  |  | GB 0/14 Classe 4 | [5 empty] | Méthode d'essai : | [5 empty] | Extracteur automatique - NEBA
2/ | CRITERES DE CONFORMITE
Source des critères :
Définition des critères / objectifs :
2/ | RESULTATS DES ESSAIS
[22 empty] | MVR granulats: | 2.661
|  |  | Analyse granulométrique | [14 empty] | température mesurée | teneur en liant | Module richesse | Teneur en liant ext | surface spécifique | module de richesse
| N° | Heure | 0.063 | 0.125 | 0.25 | 0.5 | 1 | 2 | 4 | 6.3 | 8 | 10 | 12.5 | 14 | 16 | 20
| 1 | 10:15 | 7.1 | 9.2 | 11.7 | 15.2 | 19.9 | 28.4 | 42.5 | 56.8 | 64.9 | 73.9 | 85.8 | 94.7 | 100 |  |  | 167 | 4.33 | 2.709337 | 4.525975 | 13.2813 | 2.709337
| 2 | 08:20 | 7.3 | 9.2 | 12 | 15.6 | 20.9 | 31.2 | 48.1 | 62.6 | 71.4 | 82.3 | 89.8 | 96.4 | 100 |  |  | 169 | 4.58 | 2.856406 | 4.799832 | 13.6781 | 2.856406
| 3 | [19 empty] | 0 | 0.25 | 0
| 4 | [19 empty] | 0 | 0.25 | 0
| Mini | [9 empty] | 10 | 10 |  |  | 50 |  | 70 |  |  | 4.5 |  | 0.25 | 0
| Moyenne |  | 7.2 | 9.2 | 11.85 | 15.4 | 20.4 | 29.8 | 45.3 | 59.7 | 68.15 | 78.1 | 87.8 | 95.55 | 100 |  |  | 168 | 4.455 | 2.782871 | 4.662724 | 13.4797 | 2.782933
| Théorique |  | 6.7 | 9 | 12 | 16 | 22 | 31 | 45 | 60 | 69 | 77 | 91 | 98 | 100 |  |  |  | 4.4 | 2.770671 | 4.60251 | 12.9135 | 2.770671
|  | Seuil maxi | 8.7 |  |  |  |  | 37 |  | 67 | [8 empty] | 4.9 |  |  |  | > 3,4
| Seuil mini |  | 4.7 |  |  |  |  | 25 |  | 53 | [8 empty] | 3.9
4/ | CONCLUSIONS
Contrôle : | [15 empty] | Nom |  | F. MONTET
Conforme | [15 empty] | Fonction |  | Technicien de laboratoire
5/ | COMMENTAIRES
Visa
Ne pas oublier de renseigner la MVR granulats
Ne renseigner le fuseau que si exigé au CCTP

## 260722 (2)
[5 empty] | COMPTE RENDU D'ESSAIS | [12 empty] | Villeurbanne - rue Pressensé
CONTRÔLE DE FABRICATION DES ENROBES (NF EN 12697-1/ NF EN 12697-2)
[5 empty] | CFE |  | n° | 2 |  | RA M37C |  |  |  | 2022-07-27
[8 empty] | Chrono |  | N° d'affaire |  |  |  | Date de rédaction
Laboratoire : |  |  |  |  | Région Rhône Alpes - 29-31 rue des Tâches - ZI Mi-Plaine - 69800 SAINT PRIEST
1/ | RENSEIGNEMENTS GENERAUX
| Opérateur : |  |  |  | F. Montet | [5 empty] | Lieu de fabrication : | [5 empty] | P2R
| Date de l'essai : |  |  |  | 26/07/2022 | [5 empty] | Destination du produit | [5 empty] | Rue du 8 Mai 1945
| Date de mise en œuvre : |  |  |  | 26/07/2022 | [5 empty] | Code formule : | [5 empty] | 115
| Appellation européenne : |  |  |  | EB 10 ROUL Styrelf 13/40 | [5 empty] | Couche de : | [5 empty] | Roulement
| Appellation française : |  |  |  | BBSG 0/10 CL3 Styrelf 13/40 | [5 empty] | Méthode d'essai : | [5 empty] | Extracteur automatique - NEBA
2/ | CRITERES DE CONFORMITE
Source des critères :
Définition des critères / objectifs :
2/ | RESULTATS DES ESSAIS
[22 empty] | MVR granulats: | 2.73
|  |  | Analyse granulométrique | [14 empty] | température mesurée | teneur en liant | Module richesse | Teneur en liant ext | surface spécifique | module de richesse
| N° | Heure | 0.063 | 0.125 | 0.25 | 0.5 | 1 | 2 | 4 | 6.3 | 8 | 10 | 12.5 | 14 | 16 | 20
| 1 | 13:50 | 7.4 | 9.4 | 11.9 | 15.5 | 21.4 | 32.2 | 48.1 | 67.6 | 83.3 | 95.4 | 100 |  |  |  |  | 170 | 5.22 | 3.346177 | 5.507491 | 14.0155 | 3.346177
| 2 | [19 empty] | 0 | 0.25 | 0
| 3 | [19 empty] | 0 | 0.25 | 0
| 4 | [19 empty] | 0 | 0.25 | 0
| Mini | [9 empty] | 10 | 10 |  |  | 50 |  | 70 |  |  | 4.5 |  | 0.25 | 0
| Moyenne |  | 7.4 | 9.4 | 11.9 | 15.5 | 21.4 | 32.2 | 48.1 | 67.6 | 83.3 | 95.4 | 100 |  |  |  |  | 170 | 5.22 | 3.346177 | 5.507491 | 14.0155 | 3.346177
| Théorique |  | 7.6 | 9 | 12 | 15 | 21 | 30 | 45 | 65 | 80 | 96 | 100 | [5 empty] | 5.4 | 3.456998 | 5.708245 | 14.243 | 3.456998
|  | Seuil maxi | 9.6 |  |  |  |  | 36 |  | 72 | [8 empty] | 5.9 |  |  |  | > 3,4
| Seuil mini |  | 5.6 |  |  |  |  | 24 |  | 58 | [8 empty] | 4.9
4/ | CONCLUSIONS
Contrôle : | [15 empty] | Nom |  | F. MONTET
Conforme | [15 empty] | Fonction |  | Technicien de laboratoire
5/ | COMMENTAIRES
Visa
Ne pas oublier de renseigner la MVR granulats
Ne renseigner le fuseau que si exigé au CCTP

## 260722
[5 empty] | COMPTE RENDU D'ESSAIS | [12 empty] | Villeurbanne - rue Pressensé
CONTRÔLE DE FABRICATION DES ENROBES (NF EN 12697-1/ NF EN 12697-2)
[5 empty] | CFE |  | n° | 1 |  | RA M37C |  |  |  | 2022-07-26
[8 empty] | Chrono |  | N° d'affaire |  |  |  | Date de rédaction
Laboratoire : |  |  |  |  | Région Rhône Alpes - 29-31 rue des Tâches - ZI Mi-Plaine - 69800 SAINT PRIEST
1/ | RENSEIGNEMENTS GENERAUX
| Opérateur : |  |  |  | F. Montet | [5 empty] | Lieu de fabrication : | [5 empty] | P2R
| Date de l'essai : |  |  |  | 26/07/2022 | [5 empty] | Destination du produit | [5 empty] | Croisement Pressensé et 8 Mai
| Date de mise en œuvre : |  |  |  | 26/07/2022 | [5 empty] | Code formule : | [5 empty] | 167
| Appellation européenne : |  |  |  | EB 14 ASSISE 35/50 | [5 empty] | Couche de : | [5 empty] | Base
| Appellation française : |  |  |  | GB 0/14 Classe 4 | [5 empty] | Méthode d'essai : | [5 empty] | Extracteur automatique - NEBA
2/ | CRITERES DE CONFORMITE
Source des critères :
Définition des critères / objectifs :
2/ | RESULTATS DES ESSAIS
[22 empty] | MVR granulats: | 2.661
|  |  | Analyse granulométrique | [14 empty] | température mesurée | teneur en liant | Module richesse | Teneur en liant ext | surface spécifique | module de richesse
| N° | Heure | 0.063 | 0.125 | 0.25 | 0.5 | 1 | 2 | 4 | 6.3 | 8 | 10 | 12.5 | 14 | 16 | 20
| 1 | 9h05 | 7.1 | 9.1 | 12.2 | 16.4 | 22.1 | 32.8 | 49.6 | 65.4 | 75.7 | 84.3 | 92.2 | 98.9 | 100 |  |  | 165 | 4.43 | 2.764577 | 4.635346 | 13.5289 | 2.764577
| 2 | [19 empty] | 0 | 0.25 | 0
| 3 | [19 empty] | 0 | 0.25 | 0
| 4 | [19 empty] | 0 | 0.25 | 0
| Mini | [9 empty] | 10 | 10 |  |  | 50 |  | 70 |  |  | 4.5 |  | 0.25 | 0
| Moyenne |  | 7.1 | 9.1 | 12.2 | 16.4 | 22.1 | 32.8 | 49.6 | 65.4 | 75.7 | 84.3 | 92.2 | 98.9 | 100 |  |  | 165 | 4.43 | 2.764577 | 4.635346 | 13.5289 | 2.764577
| Théorique |  | 6.7 | 9 | 12 | 16 | 22 | 31 | 45 | 60 | 69 | 77 | 91 | 98 | 100 |  |  |  | 4.4 | 2.770671 | 4.60251 | 12.9135 | 2.770671
|  | Seuil maxi | 8.7 |  |  |  |  | 37 |  | 67 | [8 empty] | 4.9 |  |  |  | > 3,4
| Seuil mini |  | 4.7 |  |  |  |  | 25 |  | 53 | [8 empty] | 3.9
4/ | CONCLUSIONS
Contrôle : | [15 empty] | Nom |  | F. MONTET
Conforme | [15 empty] | Fonction |  | Technicien de laboratoire
5/ | COMMENTAIRES
Visa
Ne pas oublier de renseigner la MVR granulats
Ne renseigner le fuseau que si exigé au CCTP