## 150524
[5 empty] | COMPTE RENDU D'ESSAIS | [13 empty] | SEM Travaux d'Entretien et aménagement - Villars
IDENTIFICATION DE MATERIAU (NF P 11-300 de septembre 1992 et GTR 1992)
[5 empty] | ID |  | n° | 1 |  | RA M16D |  |  |  | 2024-05-16
[8 empty] | Chrono |  | N° d'affaire |  |  |  | Date de rédaction
Laboratoire : |  |  |  |  | Région Rhône Alpes - 29-31 rue des Tâches - ZI Mi-Plaine - 69800 SAINT PRIEST
1/ | RENSEIGNEMENTS GENERAUX
| Opérateur : |  |  |  |  | F. Montet | [5 empty] | Nature du matériau : |  |  |  |  | Gr 0/80 béton
| Date de(s) prélèvement(s) : |  |  |  |  | 15/05/2024 | [5 empty] | Provenance : |  |  |  |  | Arnaud démolition
| Date de(s) essai(s) : |  |  |  |  | 15/05/2024 | [5 empty] | Destination : |  |  |  |  | CdF
2/ | CRITERES DE CONFORMITE
Source des critères :
Définition des critères / objectifs :
3/ | ANALYSE GRANULOMETRIQUE (NF P 94-056 de mars 1996 ou NF EN 933-1 de mai 2012)
Tamis (mm)
| N° Ech. | 0.08 | 0.2 | 0.5 | 1 | 2 | 5 | 10 | 20 | 25 | 31.5 | 40 | 50 | 63 | 80 | 100 | 125 | 150 | 200
Passants (%) |  | 2.5 | 4.3 | 8.3 | 12.1 | 16.7 | 25.3 | 36.9 | 51.3 | 57.7 | 64.5 | 69.1 | 75.3 | 83.3 | 90.3 | 100
4/ | PARAMETRES D'IDENTIFICATION
| N° Ech. | Wn (%) |  | Dmax (mm) |  | Ip |  | Ic |  | VBs |  | Es |  | IPI |  |  |  | 5/ | CLASSIFICATION GTR
|  | 10.9 |  | 80 | [5 empty] | 0.02 | [8 empty] | et/ou NF EN 13285
[19 empty] | Classe : | GD1-sol B
[19 empty] | Assimilé | F7 / D3
| LA | MDE |  | FR (%) |  | DG (%) |  | ρd (t/m3) |  | WOPN (%) |  |  | ρdOPN (t/m3) | [5 empty] | Dénomination :
Gr 0/80 béton
6/ | CONCLUSIONS
Contrôle : | [15 empty] | Nom |  |  | F. MONTET
Pour Information | [18 empty] | Technicien de laboratoire
7/ | COMMENTAIRES
Visa