## GB
|  |  |  | COMPTE RENDU D'ESSAIS | [12 empty] | Vaulx en Velin TASE
MASSE VOLUMIQUE DES ENROBES (NF EN 12697-6-A1)
[6 empty] | n° | 2 |  | RA J10C |  |  | 03/05/2021
[7 empty] | Chrono |  | N° d'affaire |  |  | Date de rédaction
Laboratoire : |  |  |  | Laboratoire Rhône-Alpes - 29-31 rue des Tâches - ZI mi-plaine - 69800 SAINT PRIEST
1/ | RENSEIGNEMENTS GENERAUX | [20 empty] | Sylvain LHOPITAL
29/04/2021
| Opérateur : |  |  |  | Sylvain LHOPITAL |  |  |  |  | Nature du produit : |  |  |  |  | GB 0/14 Classe 3 | [6 empty] | 03/05/2021
| Date de(s) prélèvement(s) : |  |  |  | 29/04/2021 |  |  |  |  | Provenance : |  |  |  |  | P2R | [6 empty] | GB 0/14 Classe 3
| Date de(s) essai(s) : |  |  |  | 03/05/2021 |  |  |  |  | Couche : |  |  |  |  | Fondation | [6 empty] | P2R
Fondation
2/ | CRITERES DE CONFORMITE
Source des critères :
| Définition des critères / objectifs : |  |  |  |  | %vides ≤ 9
3/ | RESULTATS DES ESSAIS
| Température mesurée de l'eau : (±1 - °C) |  | 18 |  |  |  | °C |  |  |  | Masse volumique de la paraffine: |  |  |  | 890 |  |  | kg/m3
| Masse volumique de l'eau : |  | 998.69536 |  |  |  | kg/m3 |  |  |  | MVR : |  |  |  | 2486 |  |  | kg/m3
| Référence de l'éprouvette | Masse séche (g) |  |  | Masse sèche paraffinée (g) |  |  | Masse dans l'eau (g) |  | Masse volumique de l'éprouvette (kg/m3) |  |  | Compacité % |  |  | % vides |  | Hauteur de l'éprouvette (cm) | Température mesurée au 1°C | Facteur de correction K | Facteur de correction à utiliser
| SC1 Fondation | 1282.7 |  |  | 1295.4 |  |  | 723.6 |  | 2297.604 |  |  | 92.42171 |  |  | 7.578291 |  | 7.7 | 10 | 1.0027
| SC2 Fondation | 1171.4 |  |  | 1183.7 |  |  | 673.8 |  | 2358.147 |  |  | 94.8571 |  |  | 5.142905 |  | 7.1 | 11 | 1.0026
[19 empty] | 12 | 1.0025
[19 empty] | 13 | 1.0023
[19 empty] | 14 | 1.0022
[19 empty] | 15 | 1.0021
[19 empty] | 16 | 1.0019
[19 empty] | 17 | 1.0017
[19 empty] | 18 | 1.0016 | 1.0016
[19 empty] | 19 | 1.0014
[19 empty] | 20 | 1.0012
[19 empty] | 21 | 1.001
[19 empty] | 22 | 1.0007
[19 empty] | 23 | 1.0005
[19 empty] | 24 | 1.0003
[19 empty] | 25 | 1
[19 empty] | 26 | 0.9997
[19 empty] | 27 | 0.9995
4/ | CONCLUSIONS | [17 empty] | 28 | 0.9992
Contrôle | [13 empty] | Nom |  |  | Sylvain LHOPITAL |  | 29 | 0.9989
Conforme | [13 empty] | Fonction |  |  | Chef de section laboratoire |  | 30 | 0.9986
7/ | COMMENTAIRES
Eprouvettes recoupées (sciage de préparation) | [13 empty] | Visa

## BBSG
|  |  |  | COMPTE RENDU D'ESSAIS | [12 empty] | Vaulx en Velin TASE
MASSE VOLUMIQUE DES ENROBES (NF EN 12697-6-A1)
[6 empty] | n° | 1 |  | RA J10C |  |  | 03/05/2021
[7 empty] | Chrono |  | N° d'affaire |  |  | Date de rédaction
Laboratoire : |  |  |  | Laboratoire Rhône-Alpes - 29-31 rue des Tâches - ZI mi-plaine - 69800 SAINT PRIEST
1/ | RENSEIGNEMENTS GENERAUX | [20 empty] | Sylvain LHOPITAL
29/04/2021
| Opérateur : |  |  |  | Sylvain LHOPITAL |  |  |  |  | Nature du produit : |  |  |  |  | BBSG 0/10 Classe 3 | [6 empty] | 03/05/2021
| Date de(s) prélèvement(s) : |  |  |  | 29/04/2021 |  |  |  |  | Provenance : |  |  |  |  | P2R | [6 empty] | BBSG 0/10 Classe 3
| Date de(s) essai(s) : |  |  |  | 03/05/2021 |  |  |  |  | Couche : |  |  |  |  | Roulement | [6 empty] | P2R
Roulement
2/ | CRITERES DE CONFORMITE
Source des critères :
| Définition des critères / objectifs : |  |  |  |  | 4 ≤ %vides ≤ 8
3/ | RESULTATS DES ESSAIS
| Température mesurée de l'eau : (±1 - °C) |  | 18 |  |  |  | °C |  |  |  | Masse volumique de la paraffine: |  |  |  | 890 |  |  | kg/m3
| Masse volumique de l'eau : |  | 998.69536 |  |  |  | kg/m3 |  |  |  | MVR : |  |  |  | 2500 |  |  | kg/m3
| Référence de l'éprouvette | Masse séche (g) |  |  | Masse sèche paraffinée (g) |  |  | Masse dans l'eau (g) |  | Masse volumique de l'éprouvette (kg/m3) |  |  | Compacité % |  |  | % vides |  | Hauteur de l'éprouvette (cm) | Température mesurée au 1°C | Facteur de correction K | Facteur de correction à utiliser
| SC1 Roulement | 869.3 |  |  | 882 |  |  | 501.9 |  | 2373.017 |  |  | 94.92069 |  |  | 5.07931 |  | 5.3 | 10 | 1.0027
| SC2 Roulement | 859.8 |  |  | 874.6 |  |  | 489 |  | 2327.089 |  |  | 93.08355 |  |  | 6.916448 |  | 5.2 | 11 | 1.0026
[19 empty] | 12 | 1.0025
[19 empty] | 13 | 1.0023
[19 empty] | 14 | 1.0022
[19 empty] | 15 | 1.0021
[19 empty] | 16 | 1.0019
[19 empty] | 17 | 1.0017
4/ | CONCLUSIONS | [17 empty] | 18 | 1.0016 | 1.0016
Contrôle | [13 empty] | Nom |  |  | Sylvain LHOPITAL |  | 19 | 1.0014
Conforme | [13 empty] | Fonction |  |  | Chef de section laboratoire |  | 20 | 1.0012
[19 empty] | 21 | 1.001
[19 empty] | 22 | 1.0007
7/ | COMMENTAIRES | [17 empty] | 23 | 1.0005
Eprouvettes recoupées (sciage de préparation) | [13 empty] | Visa |  |  |  |  | 24 | 1.0003
[19 empty] | 25 | 1
[19 empty] | 26 | 0.9997
[19 empty] | 27 | 0.9995
[19 empty] | 28 | 0.9992
[19 empty] | 29 | 0.9989
[19 empty] | 30 | 0.9986