## Nuit 24-250325 BBSG
[5 empty] | COMPTE RENDU D'ESSAIS | [10 empty] | Allée des peupliers - Trévoux
MESURE DE LA PROFONDEUR DE MACROTEXTURE DE LA SURFACE D'UN REVETEMENT (NF EN 13036-1)
[5 empty] | PMT |  | n° | 8 | RA L11C |  |  |  | 2025-03-26
[8 empty] | Chrono | N° d'affaire |  |  |  | Date de rédaction
Laboratoire : |  |  |  |  | Laboratoire Rhône Auvergne - 29-31 rue des tâches - ZI mi-plaine - 69800 SAINT PRIEST
1/ | RENSEIGNEMENTS GENERAUX
| Opérateur : |  |  |  | F. Montet |  |  |  |  | Produit contrôlé : |  |  |  |  | BBSG 0/10 Classe 3
| Date de l'essai : |  |  |  | Nuit 24-25/03/2025 |  |  |  |  | Numéro de formule |  |  |  |  | 134
| Couche : |  |  |  | Roulement |  |  |  |  | Lieu de fabrication : |  |  |  |  | EOL
| Date de mise en œuvre : |  |  |  | Nuit 24-25/03/2025 |  |  |  |  | Epaisseur de la couche : |  |  |  |  | 6 cm
| Section contrôlée : |  |  |  | Allée des peupliers |  |  |  |  | Conditions météorologiques : |  |  |  |  | Nuit
| Atelier de mise en œuvre : |  |  |  | Finisseur Volvo titan P7820C, hamm hd DV90VO, bomag bw120ad
2/ | CRITERES DE CONFORMITE
Source des critères :
| Définition des critères / objectifs : | [5 empty] | PMT ≥ 0.4
3/ | RESULTATS DES ESSAIS |  |  |  |  | Volume de matériau utilisé: |  |  |  |  | 25 000 m3 |  |  | mm3
|  | N° essai | Profil | Position |  |  | Diamètre moyen de la tache (mm) |  |  |  |  | Profondeurs de macrotexture (mm)
0
1
|  | 2 |  |  |  |  | 205 |  |  |  |  | 0.76
|  | 3 |  |  |  |  | 205 |  |  |  |  | 0.76
|  | 4 |  |  |  |  | 220 |  |  |  |  | 0.66
|  | 5 |  |  |  |  | 210 |  |  |  |  | 0.72
|  | 6 |  |  |  |  | 220 |  |  |  |  | 0.66
|  | 7 |  |  |  |  | 200 |  |  |  |  | 0.8
|  | 8 |  |  |  |  | 210 |  |  |  |  | 0.72
|  | 9 |  |  |  |  | 200 |  |  |  |  | 0.8
|  | 10 |  |  |  |  | 195 |  |  |  |  | 0.84
|  | 11 |  |  |  |  | 195 |  |  |  |  | 0.84
|  | 12 |  |  |  |  | 210 |  |  |  |  | 0.72
|  | 13 |  |  |  |  | 225 |  |  |  |  | 0.63
|  | 14 |  |  |  |  | 215 |  |  |  |  | 0.69
|  | 15 |  |  |  |  | 210 |  |  |  |  | 0.72
|  | 16 |  |  |  |  | 195 |  |  |  |  | 0.84
|  | 17 |  |  |  |  | 200 |  |  |  |  | 0.8
|  | 18 |  |  |  |  | 200 |  |  |  |  | 0.8
|  | 19 |  |  |  |  | 190 |  |  |  |  | 0.88
|  | 20 |  |  |  |  | 220 |  |  |  |  | 0.66
|  | 21 |  |  |  |  | 210 |  |  |  |  | 0.72
|  | 22 |  |  |  |  | 205 |  |  |  |  | 0.76
|  | Nb d'essais: |  | Profondeur de macrotexture générale : | [7 empty] | 0.72
|  | 22 |  | Pourcentage de valeurs conformes: | [7 empty] | 95.45
4/ | CONCLUSIONS
Contrôle | [13 empty] | Nom |  | F. MONTET
Conforme | [13 empty] | Fonction |  | Technicien de laboratoire
5/ | COMMENTAIRES
Visa

## Nuit 27-280624 Curie
[5 empty] | COMPTE RENDU D'ESSAIS | [10 empty] | CCDSV Accord cadre Réhabilitation Trx Entretien VRD
MESURE DE LA PROFONDEUR DE MACROTEXTURE DE LA SURFACE D'UN REVETEMENT (NF EN 13036-1)
[5 empty] | PMT |  | n° | 7 | RA L11C |  |  |  | 2024-06-28
[8 empty] | Chrono | N° d'affaire |  |  |  | Date de rédaction
Laboratoire : |  |  |  |  | Laboratoire Rhône Auvergne - 29-31 rue des tâches - ZI mi-plaine - 69800 SAINT PRIEST
1/ | RENSEIGNEMENTS GENERAUX
| Opérateur : |  |  |  | F. Montet |  |  |  |  | Produit contrôlé : |  |  |  |  | BBSG 0/10 Classe 3
| Date de l'essai : |  |  |  | Nuit 27-28/06/2024 |  |  |  |  | Numéro de formule |  |  |  |  | 110
| Couche : |  |  |  | Roulement |  |  |  |  | Lieu de fabrication : |  |  |  |  | P2R
| Date de mise en œuvre : |  |  |  | Nuit 27-28/06/2024 |  |  |  |  | Epaisseur de la couche : |  |  |  |  | 6 cm
| Section contrôlée : |  |  |  | Rue Charpak - Civrieux |  |  |  |  | Conditions météorologiques : |  |  |  |  | Nuit
| Atelier de mise en œuvre : |  |  |  | 2 finisseur volvo, hamm hd 14, bomag bw120ad, hamm hd DV90VO
2/ | CRITERES DE CONFORMITE
Source des critères :
| Définition des critères / objectifs : | [5 empty] | PMT ≥ 0.4
3/ | RESULTATS DES ESSAIS |  |  |  |  | Volume de matériau utilisé: |  |  |  |  | 25 000 m3 |  |  | mm3
|  | N° essai | Profil | Position |  |  | Diamètre moyen de la tache (mm) |  |  |  |  | Profondeurs de macrotexture (mm)
0
|  | 1 |  |  |  |  | 195 |  |  |  |  | 0.84
|  | 2 |  |  |  |  | 205 |  |  |  |  | 0.76
|  | 3 |  |  |  |  | 205 |  |  |  |  | 0.76
|  | 4 |  |  |  |  | 215 |  |  |  |  | 0.69
|  | 5 |  |  |  |  | 205 |  |  |  |  | 0.76
|  | 6 |  |  |  |  | 210 |  |  |  |  | 0.72
|  | 7 |  |  |  |  | 220 |  |  |  |  | 0.66
|  | 8 |  |  |  |  | 195 |  |  |  |  | 0.84
|  | 9 |  |  |  |  | 210 |  |  |  |  | 0.72
|  | 10 |  |  |  |  | 200 |  |  |  |  | 0.8
|  | 11 |  |  |  |  | 220 |  |  |  |  | 0.66
|  | 12 |  |  |  |  | 205 |  |  |  |  | 0.76
|  | 13 |  |  |  |  | 205 |  |  |  |  | 0.76
|  | 14 |  |  |  |  | 210 |  |  |  |  | 0.72
|  | 15 |  |  |  |  | 205 |  |  |  |  | 0.76
|  | 16 |  |  |  |  | 220 |  |  |  |  | 0.66
|  | 17 |  |  |  |  | 190 |  |  |  |  | 0.88
|  | 18 |  |  |  |  | 215 |  |  |  |  | 0.69
|  | 19 |  |  |  |  | 210 |  |  |  |  | 0.72
|  | 20 |  |  |  |  | 220 |  |  |  |  | 0.66
|  | 21 |  |  |  |  | 205 |  |  |  |  | 0.76
|  | 22 |  |  |  |  | 210 |  |  |  |  | 0.72
|  | 23 |  |  |  |  | 205 |  |  |  |  | 0.76
|  | 24 |  |  |  |  | 200 |  |  |  |  | 0.8
|  | 25 |  |  |  |  | 210 |  |  |  |  | 0.72
|  | 26 |  |  |  |  | 210 |  |  |  |  | 0.72
|  | 27 |  |  |  |  | 200 |  |  |  |  | 0.8
|  | 28 |  |  |  |  | 230 |  |  |  |  | 0.6
|  | 28 |  |  |  |  | 205 |  |  |  |  | 0.76
|  | 30 |  |  |  |  | 210 |  |  |  |  | 0.72
|  | Nb d'essais: |  | Profondeur de macrotexture générale : | [7 empty] | 0.74
|  | 30 |  | Pourcentage de valeurs conformes: | [7 empty] | 100
4/ | CONCLUSIONS
Contrôle | [13 empty] | Nom |  | F. MONTET
Conforme | [13 empty] | Fonction |  | Technicien de laboratoire
5/ | COMMENTAIRES
Visa

## Nuit 26-270624 (2)
[5 empty] | COMPTE RENDU D'ESSAIS | [10 empty] | CCDSV Accord cadre Réhabilitation Trx Entretien VRD
MESURE DE LA PROFONDEUR DE MACROTEXTURE DE LA SURFACE D'UN REVETEMENT (NF EN 13036-1)
[5 empty] | PMT |  | n° | 6 | RA L11C |  |  |  | 2024-06-27
[8 empty] | Chrono | N° d'affaire |  |  |  | Date de rédaction
Laboratoire : |  |  |  |  | Laboratoire Rhône Auvergne - 29-31 rue des tâches - ZI mi-plaine - 69800 SAINT PRIEST
1/ | RENSEIGNEMENTS GENERAUX
| Opérateur : |  |  |  | F. Montet |  |  |  |  | Produit contrôlé : |  |  |  |  | BBSG 0/10 Classe 3
| Date de l'essai : |  |  |  | Nuit 26-27/06/2024 |  |  |  |  | Numéro de formule |  |  |  |  | 110
| Couche : |  |  |  | Roulement |  |  |  |  | Lieu de fabrication : |  |  |  |  | P2R
| Date de mise en œuvre : |  |  |  | Nuit 26-27/06/2024 |  |  |  |  | Epaisseur de la couche : |  |  |  |  | 6 cm
| Section contrôlée : |  |  |  | Rue Charpak et Curie |  |  |  |  | Conditions météorologiques : |  |  |  |  | Beau
| Atelier de mise en œuvre : |  |  |  | 2 finisseur volvo, hamm hd 14, 2 bomag bw120ad, hamm hd DV90VO
2/ | CRITERES DE CONFORMITE
Source des critères :
| Définition des critères / objectifs : | [5 empty] | PMT ≥ 0.4
3/ | RESULTATS DES ESSAIS |  |  |  |  | Volume de matériau utilisé: |  |  |  |  | 25 000 m3 |  |  | mm3
|  | N° essai | Profil | Position |  |  | Diamètre moyen de la tache (mm) |  |  |  |  | Profondeurs de macrotexture (mm)
0
|  | 24 | Rue Marie Curie |  |  |  | 220 |  |  |  |  | 0.66
|  | 25 |  |  |  |  | 200 |  |  |  |  | 0.8
|  | 26 |  |  |  |  | 225 |  |  |  |  | 0.63
|  | 27 |  |  |  |  | 230 |  |  |  |  | 0.6
|  | 28 |  |  |  |  | 220 |  |  |  |  | 0.66
|  | 29 |  |  |  |  | 220 |  |  |  |  | 0.66
|  | 30 |  |  |  |  | 215 |  |  |  |  | 0.69
|  | 31 |  |  |  |  | 200 |  |  |  |  | 0.8
|  | 32 |  |  |  |  | 190 |  |  |  |  | 0.88
|  | 33 |  |  |  |  | 200 |  |  |  |  | 0.8
|  | 34 |  |  |  |  | 200 |  |  |  |  | 0.8
|  | 35 |  |  |  |  | 205 |  |  |  |  | 0.76
|  | 36 |  |  |  |  | 210 |  |  |  |  | 0.72
|  | 37 |  |  |  |  | 210 |  |  |  |  | 0.72
|  | 38 |  |  |  |  | 195 |  |  |  |  | 0.84
|  | 39 |  |  |  |  | 200 |  |  |  |  | 0.8
|  | 40 |  |  |  |  | 210 |  |  |  |  | 0.72
|  | 41 |  |  |  |  | 210 |  |  |  |  | 0.72
|  | 42 |  |  |  |  | 220 |  |  |  |  | 0.66
|  | 43 |  |  |  |  | 205 |  |  |  |  | 0.76
|  | 44 |  |  |  |  | 220 |  |  |  |  | 0.66
|  | 45 |  |  |  |  | 215 |  |  |  |  | 0.69
|  | 46 |  |  |  |  | 210 |  |  |  |  | 0.72
|  | Nb d'essais: |  | Profondeur de macrotexture générale : | [7 empty] | 0.7282609
|  | 23 |  | Pourcentage de valeurs conformes: | [7 empty] | 100
4/ | CONCLUSIONS
Contrôle | [13 empty] | Nom |  | F. MONTET
Conforme | [13 empty] | Fonction |  | Technicien de laboratoire
5/ | COMMENTAIRES
Visa

## Nuit 26-270624
[5 empty] | COMPTE RENDU D'ESSAIS | [10 empty] | CCDSV Accord cadre Réhabilitation Trx Entretien VRD
MESURE DE LA PROFONDEUR DE MACROTEXTURE DE LA SURFACE D'UN REVETEMENT (NF EN 13036-1)
[5 empty] | PMT |  | n° | 5 | RA L11C |  |  |  | 2024-06-27
[8 empty] | Chrono | N° d'affaire |  |  |  | Date de rédaction
Laboratoire : |  |  |  |  | Laboratoire Rhône Auvergne - 29-31 rue des tâches - ZI mi-plaine - 69800 SAINT PRIEST
1/ | RENSEIGNEMENTS GENERAUX
| Opérateur : |  |  |  | F. Montet |  |  |  |  | Produit contrôlé : |  |  |  |  | BBSG 0/10 Classe 3
| Date de l'essai : |  |  |  | Nuit 26-27/06/2024 |  |  |  |  | Numéro de formule |  |  |  |  | 110
| Couche : |  |  |  | Roulement |  |  |  |  | Lieu de fabrication : |  |  |  |  | P2R
| Date de mise en œuvre : |  |  |  | Nuit 26-27/06/2024 |  |  |  |  | Epaisseur de la couche : |  |  |  |  | 6 cm
| Section contrôlée : |  |  |  | Rue Charpak et Curie |  |  |  |  | Conditions météorologiques : |  |  |  |  | Beau
| Atelier de mise en œuvre : |  |  |  | 2 finisseur volvo, hamm hd 14, 2 bomag bw120ad, hamm hd DV90VO
2/ | CRITERES DE CONFORMITE
Source des critères :
| Définition des critères / objectifs : | [5 empty] | PMT ≥ 0.4
3/ | RESULTATS DES ESSAIS |  |  |  |  | Volume de matériau utilisé: |  |  |  |  | 25 000 m3 |  |  | mm3
|  | N° essai | Profil | Position |  |  | Diamètre moyen de la tache (mm) |  |  |  |  | Profondeurs de macrotexture (mm)
0
|  | 1 | Rue Charpak - Anneau |  |  |  | 255 |  |  |  |  | 0.49
|  | 2 |  |  |  |  | 215 |  |  |  |  | 0.69
|  | 3 |  |  |  |  | 220 |  |  |  |  | 0.66
|  | 4 |  |  |  |  | 225 |  |  |  |  | 0.63
|  | 5 |  |  |  |  | 215 |  |  |  |  | 0.69
|  | 6 |  |  |  |  | 205 |  |  |  |  | 0.76
|  | 7 |  |  |  |  | 215 |  |  |  |  | 0.69
|  | 8 |  |  |  |  | 195 |  |  |  |  | 0.84
|  | 9 |  |  |  |  | 200 |  |  |  |  | 0.8
|  | 10 |  |  |  |  | 215 |  |  |  |  | 0.69
|  | 11 |  |  |  |  | 210 |  |  |  |  | 0.72
|  | 12 |  |  |  |  | 215 |  |  |  |  | 0.69
|  | 13 |  |  |  |  | 205 |  |  |  |  | 0.76
|  | 14 | Rue Curie - Anneau |  |  |  | 205 |  |  |  |  | 0.76
|  | 15 |  |  |  |  | 210 |  |  |  |  | 0.72
|  | 16 |  |  |  |  | 210 |  |  |  |  | 0.72
|  | 17 |  |  |  |  | 220 |  |  |  |  | 0.66
|  | 18 |  |  |  |  | 190 |  |  |  |  | 0.88
|  | 19 |  |  |  |  | 205 |  |  |  |  | 0.76
|  | 20 |  |  |  |  | 220 |  |  |  |  | 0.66
|  | 21 |  |  |  |  | 220 |  |  |  |  | 0.66
|  | 22 |  |  |  |  | 210 |  |  |  |  | 0.72
|  | 23 |  |  |  |  | 210 |  |  |  |  | 0.72
|  | Nb d'essais: |  | Profondeur de macrotexture générale : | [7 empty] | 0.7117391
|  | 23 |  | Pourcentage de valeurs conformes: | [7 empty] | 100
4/ | CONCLUSIONS
Contrôle | [13 empty] | Nom |  | F. MONTET
Conforme | [13 empty] | Fonction |  | Technicien de laboratoire
5/ | COMMENTAIRES
Visa

## 25_260624 BB Civrieux Coper (2)
[5 empty] | COMPTE RENDU D'ESSAIS | [10 empty] | CCDSV Accord cadre Réhabilitation Trx Entretien VRD
MESURE DE LA PROFONDEUR DE MACROTEXTURE DE LA SURFACE D'UN REVETEMENT (NF EN 13036-1)
[5 empty] | PMT |  | n° | 4 | RA L11C |  |  |  | 2024-06-26
[8 empty] | Chrono | N° d'affaire |  |  |  | Date de rédaction
Laboratoire : |  |  |  |  | Laboratoire Rhône Auvergne - 29-31 rue des tâches - ZI mi-plaine - 69800 SAINT PRIEST
1/ | RENSEIGNEMENTS GENERAUX
| Opérateur : |  |  |  | Sylvain LHOPITAL |  |  |  |  | Produit contrôlé : |  |  |  |  | BBSG 0/10 Classe 3
| Date de l'essai : |  |  |  | 25-26/06/2024 |  |  |  |  | Numéro de formule |  |  |  |  | 110
| Couche : |  |  |  | Roulement |  |  |  |  | Lieu de fabrication : |  |  |  |  | P2R
| Date de mise en œuvre : |  |  |  | 25-26/06/2024 |  |  |  |  | Epaisseur de la couche : |  |  |  |  | 6 cm
| Section contrôlée : |  |  |  | Civrieux - rue Copernic |  |  |  |  | Conditions météorologiques : |  |  |  |  | Beau
| Atelier de mise en œuvre : |  |  |  | Volvo P6820C ABG, Volvo P7820C, Hamm DV90VO, BW120AD, Hamm HD14VV
2/ | CRITERES DE CONFORMITE
Source des critères :
| Définition des critères / objectifs : | [5 empty] | PMT ≥ 0.4
3/ | RESULTATS DES ESSAIS |  |  |  |  | Volume de matériau utilisé: |  |  |  |  | 25 000 m3 |  |  | mm3
|  | N° essai | Profil | Position |  |  | Diamètre moyen de la tache (mm) |  |  |  |  | Profondeurs de macrotexture (mm)
0
|  | 31 | 2ème rue |  |  |  | 205 |  |  |  |  | 0.76
|  | 32 |  |  |  |  | 225 |  |  |  |  | 0.63
|  | 33 |  |  |  |  | 230 |  |  |  |  | 0.6
|  | 34 |  |  |  |  | 225 |  |  |  |  | 0.63
|  | 35 |  |  |  |  | 245 |  |  |  |  | 0.53
|  | 36 |  |  |  |  | 230 |  |  |  |  | 0.6
|  | 37 |  |  |  |  | 220 |  |  |  |  | 0.66
|  | 38 |  |  |  |  | 225 |  |  |  |  | 0.63
|  | 39 |  |  |  |  | 210 |  |  |  |  | 0.72
|  | 40 |  |  |  |  | 220 |  |  |  |  | 0.66
|  | 41 |  |  |  |  | 230 |  |  |  |  | 0.6
|  | 42 |  |  |  |  | 210 |  |  |  |  | 0.72
|  | 43 |  |  |  |  | 240 |  |  |  |  | 0.55
|  | 44 |  |  |  |  | 225 |  |  |  |  | 0.63
|  | 45 |  |  |  |  | 215 |  |  |  |  | 0.69
|  | 46 |  |  |  |  | 235 |  |  |  |  | 0.58
|  | 47 |  |  |  |  | 230 |  |  |  |  | 0.6
|  | 48 |  |  |  |  | 215 |  |  |  |  | 0.69
|  | 49 |  |  |  |  | 210 |  |  |  |  | 0.72
|  | 50 |  |  |  |  | 220 |  |  |  |  | 0.66
|  | 51 |  |  |  |  | 215 |  |  |  |  | 0.69
|  | 52 |  |  |  |  | 235 |  |  |  |  | 0.58
|  | 53 |  |  |  |  | 210 |  |  |  |  | 0.72
|  | 54 |  |  |  |  | 240 |  |  |  |  | 0.55
|  | 55 |  |  |  |  | 225 |  |  |  |  | 0.63
|  | 56 |  |  |  |  | 225 |  |  |  |  | 0.63
|  | Nb d'essais: |  | Profondeur de macrotexture générale : | [7 empty] | 0.64
|  | 56 |  | Pourcentage de valeurs conformes: | [7 empty] | 100
4/ | CONCLUSIONS
Contrôle | [13 empty] | Nom |  | Sylvain LHOPITAL
Conforme | [13 empty] | Fonction |  | Chef de section laboratoire
5/ | COMMENTAIRES
Visa

## 25_260624 BB Civrieux Copernic
[5 empty] | COMPTE RENDU D'ESSAIS | [10 empty] | CCDSV Accord cadre Réhabilitation Trx Entretien VRD
MESURE DE LA PROFONDEUR DE MACROTEXTURE DE LA SURFACE D'UN REVETEMENT (NF EN 13036-1)
[5 empty] | PMT |  | n° | 3 | RA L11C |  |  |  | 2024-06-26
[8 empty] | Chrono | N° d'affaire |  |  |  | Date de rédaction
Laboratoire : |  |  |  |  | Laboratoire Rhône Auvergne - 29-31 rue des tâches - ZI mi-plaine - 69800 SAINT PRIEST
1/ | RENSEIGNEMENTS GENERAUX
| Opérateur : |  |  |  | Sylvain LHOPITAL |  |  |  |  | Produit contrôlé : |  |  |  |  | BBSG 0/10 Classe 3
| Date de l'essai : |  |  |  | 25-26/06/2024 |  |  |  |  | Numéro de formule |  |  |  |  | 110
| Couche : |  |  |  | Roulement |  |  |  |  | Lieu de fabrication : |  |  |  |  | P2R
| Date de mise en œuvre : |  |  |  | 25-26/06/2024 |  |  |  |  | Epaisseur de la couche : |  |  |  |  | 6 cm
| Section contrôlée : |  |  |  | Civrieux - rue Copernic |  |  |  |  | Conditions météorologiques : |  |  |  |  | Beau
| Atelier de mise en œuvre : |  |  |  | Volvo P6820C ABG, Volvo P7820C, Hamm DV90VO, BW120AD, Hamm HD14VV
2/ | CRITERES DE CONFORMITE
Source des critères :
| Définition des critères / objectifs : | [5 empty] | PMT ≥ 0.4
3/ | RESULTATS DES ESSAIS |  |  |  |  | Volume de matériau utilisé: |  |  |  |  | 25 000 m3 |  |  | mm3
|  | N° essai | Profil | Position |  |  | Diamètre moyen de la tache (mm) |  |  |  |  | Profondeurs de macrotexture (mm)
0
|  | 1 | 1ère rue |  |  |  | 245 |  |  |  |  | 0.53
|  | 2 |  |  |  |  | 235 |  |  |  |  | 0.58
|  | 3 |  |  |  |  | 250 |  |  |  |  | 0.51
|  | 4 |  |  |  |  | 240 |  |  |  |  | 0.55
|  | 5 |  |  |  |  | 255 |  |  |  |  | 0.49
|  | 6 |  |  |  |  | 210 |  |  |  |  | 0.72
|  | 7 |  |  |  |  | 225 |  |  |  |  | 0.63
|  | 8 |  |  |  |  | 225 |  |  |  |  | 0.63
|  | 9 |  |  |  |  | 225 |  |  |  |  | 0.63
|  | 10 |  |  |  |  | 220 |  |  |  |  | 0.66
|  | 11 |  |  |  |  | 235 |  |  |  |  | 0.58
|  | 12 |  |  |  |  | 210 |  |  |  |  | 0.72
|  | 13 |  |  |  |  | 215 |  |  |  |  | 0.69
|  | 14 |  |  |  |  | 240 |  |  |  |  | 0.55
|  | 15 |  |  |  |  | 215 |  |  |  |  | 0.69
|  | 16 |  |  |  |  | 205 |  |  |  |  | 0.76
|  | 17 |  |  |  |  | 220 |  |  |  |  | 0.66
|  | 18 | 2ème rue |  |  |  | 215 |  |  |  |  | 0.69
|  | 19 |  |  |  |  | 220 |  |  |  |  | 0.66
|  | 20 |  |  |  |  | 230 |  |  |  |  | 0.6
|  | 21 |  |  |  |  | 210 |  |  |  |  | 0.72
|  | 22 |  |  |  |  | 230 |  |  |  |  | 0.6
|  | 23 |  |  |  |  | 215 |  |  |  |  | 0.69
|  | 24 |  |  |  |  | 225 |  |  |  |  | 0.63
|  | 25 |  |  |  |  | 195 |  |  |  |  | 0.84
|  | 26 |  |  |  |  | 215 |  |  |  |  | 0.69
|  | 27 |  |  |  |  | 240 |  |  |  |  | 0.55
|  | 28 |  |  |  |  | 215 |  |  |  |  | 0.69
|  | 29 |  |  |  |  | 210 |  |  |  |  | 0.72
|  | 30 |  |  |  |  | 215 |  |  |  |  | 0.69
|  | Nb d'essais: |  | Profondeur de macrotexture générale : | [7 empty] | 0.64
|  | 56 |  | Pourcentage de valeurs conformes: | [7 empty] | 100
4/ | CONCLUSIONS
Contrôle | [13 empty] | Nom |  | Sylvain LHOPITAL
Conforme | [13 empty] | Fonction |  | Chef de section laboratoire
5/ | COMMENTAIRES
Visa

## 13_140624 BB Reyrieux Communaux
[5 empty] | COMPTE RENDU D'ESSAIS | [10 empty] | CCDSV Accord cadre Réhabilitation Trx Entretien VRD
MESURE DE LA PROFONDEUR DE MACROTEXTURE DE LA SURFACE D'UN REVETEMENT (NF EN 13036-1)
[5 empty] | PMT |  | n° | 2 | RA L11C |  |  |  | 13/06/2024
[8 empty] | Chrono | N° d'affaire |  |  |  | Date de rédaction
Laboratoire : |  |  |  |  | Laboratoire Rhône Auvergne - 29-31 rue des tâches - ZI mi-plaine - 69800 SAINT PRIEST
1/ | RENSEIGNEMENTS GENERAUX
| Opérateur : |  |  |  | Sylvain LHOPITAL |  |  |  |  | Produit contrôlé : |  |  |  |  | BBSG 0/10 Classe 3
| Date de l'essai : |  |  |  | 13-14/06/2024 |  |  |  |  | Numéro de formule |  |  |  |  | 110
| Couche : |  |  |  | Roulement |  |  |  |  | Lieu de fabrication : |  |  |  |  | P2R
| Date de mise en œuvre : |  |  |  | 13-14/06/2024 |  |  |  |  | Epaisseur de la couche : |  |  |  |  | 6 cm
| Section contrôlée : |  |  |  | Reyrieux - rue des Communaux |  |  |  |  | Conditions météorologiques : |  |  |  |  | Beau
| Atelier de mise en œuvre : |  |  |  | Vogele Super 1800-2, Bomag BW190AD, BW120AD
2/ | CRITERES DE CONFORMITE
Source des critères :
| Définition des critères / objectifs : | [5 empty] | PMT ≥ 0.4
3/ | RESULTATS DES ESSAIS |  |  |  |  | Volume de matériau utilisé: |  |  |  |  | 25 000 m3 |  |  | mm3
|  | N° essai | Profil | Position |  |  | Diamètre moyen de la tache (mm) |  |  |  |  | Profondeurs de macrotexture (mm)
0
|  | 1 |  |  |  |  | 200 |  |  |  |  | 0.8
|  | 2 |  |  |  |  | 215 |  |  |  |  | 0.69
|  | 3 |  |  |  |  | 210 |  |  |  |  | 0.72
|  | 4 |  |  |  |  | 205 |  |  |  |  | 0.76
|  | 5 |  |  |  |  | 200 |  |  |  |  | 0.8
|  | 6 |  |  |  |  | 195 |  |  |  |  | 0.84
|  | 7 |  |  |  |  | 210 |  |  |  |  | 0.72
|  | 8 |  |  |  |  | 195 |  |  |  |  | 0.84
|  | 9 |  |  |  |  | 225 |  |  |  |  | 0.63
|  | 10 |  |  |  |  | 215 |  |  |  |  | 0.69
|  | 11 |  |  |  |  | 195 |  |  |  |  | 0.84
|  | 12 |  |  |  |  | 215 |  |  |  |  | 0.69
|  | 13 |  |  |  |  | 190 |  |  |  |  | 0.88
|  | 14 |  |  |  |  | 200 |  |  |  |  | 0.8
|  | 15 |  |  |  |  | 205 |  |  |  |  | 0.76
|  | 16 |  |  |  |  | 195 |  |  |  |  | 0.84
|  | 17 |  |  |  |  | 190 |  |  |  |  | 0.88
|  | 18 |  |  |  |  | 200 |  |  |  |  | 0.8
|  | 19 |  |  |  |  | 215 |  |  |  |  | 0.69
|  | 20 |  |  |  |  | 205 |  |  |  |  | 0.76
|  | Nb d'essais: |  | Profondeur de macrotexture générale : | [7 empty] | 0.77
|  | 20 |  | Pourcentage de valeurs conformes: | [7 empty] | 100
4/ | CONCLUSIONS
Contrôle | [13 empty] | Nom |  | Sylvain LHOPITAL
Conforme | [13 empty] | Fonction |  | Chef de section laboratoire
5/ | COMMENTAIRES
Visa

## 111223
[5 empty] | COMPTE RENDU D'ESSAIS | [10 empty] | Savigneux
MESURE DE LA PROFONDEUR DE MACROTEXTURE DE LA SURFACE D'UN REVETEMENT (NF EN 13036-1)
[5 empty] | PMT |  | n° | 1 | RA L11C |  |  |  | 11/12/2023
[8 empty] | Chrono | N° d'affaire |  |  |  | Date de rédaction
Laboratoire : |  |  |  |  | Laboratoire Rhône Auvergne - 29-31 rue des tâches - ZI mi-plaine - 69800 SAINT PRIEST
1/ | RENSEIGNEMENTS GENERAUX
| Opérateur : |  |  |  | F. Montet |  |  |  |  | Produit contrôlé : |  |  |  |  | BBSG 0/10 Classe 3
| Date de l'essai : |  |  |  | 11/12/2023 |  |  |  |  | Numéro de formule |  |  |  |  | 110
| Couche : |  |  |  | Roulement |  |  |  |  | Lieu de fabrication : |  |  |  |  | P2R
| Date de mise en œuvre : |  |  |  | 11/12/2023 |  |  |  |  | Epaisseur de la couche : |  |  |  |  | 6 cm
| Section contrôlée : |  |  |  | Route des prêles |  |  |  |  | Conditions météorologiques : |  |  |  |  | Beau
| Atelier de mise en œuvre : |  |  |  | Finisseur Volvo titan P6820C, hamm hd 14, bomag bw120ad
2/ | CRITERES DE CONFORMITE
Source des critères :
| Définition des critères / objectifs : | [5 empty] | PMT ≥ 0.4
3/ | RESULTATS DES ESSAIS |  |  |  |  | Volume de matériau utilisé: |  |  |  |  | 25 000 m3 |  |  | mm3
|  | N° essai | Profil | Position |  |  | Diamètre moyen de la tache (mm) |  |  |  |  | Profondeurs de macrotexture (mm)
0
|  | 1 |  |  |  |  | 200 |  |  |  |  | 0.8
|  | 2 |  |  |  |  | 205 |  |  |  |  | 0.76
|  | 3 |  |  |  |  | 205 |  |  |  |  | 0.76
|  | 4 |  |  |  |  | 210 |  |  |  |  | 0.72
|  | 5 |  |  |  |  | 205 |  |  |  |  | 0.76
|  | 6 |  |  |  |  | 205 |  |  |  |  | 0.76
|  | 7 |  |  |  |  | 190 |  |  |  |  | 0.88
|  | 8 |  |  |  |  | 210 |  |  |  |  | 0.72
|  | 9 |  |  |  |  | 225 |  |  |  |  | 0.63
|  | 10 |  |  |  |  | 205 |  |  |  |  | 0.76
|  | 11 |  |  |  |  | 220 |  |  |  |  | 0.66
|  | 12 |  |  |  |  | 215 |  |  |  |  | 0.69
|  | 13 |  |  |  |  | 205 |  |  |  |  | 0.76
|  | 14 |  |  |  |  | 220 |  |  |  |  | 0.66
|  | 15 |  |  |  |  | 205 |  |  |  |  | 0.76
|  | 16 |  |  |  |  | 220 |  |  |  |  | 0.66
|  | 17 |  |  |  |  | 195 |  |  |  |  | 0.84
|  | 18 |  |  |  |  | 205 |  |  |  |  | 0.76
|  | 19 |  |  |  |  | 205 |  |  |  |  | 0.76
|  | 20 |  |  |  |  | 195 |  |  |  |  | 0.84
|  | 21 |  |  |  |  | 195 |  |  |  |  | 0.84
|  | 22 |  |  |  |  | 195 |  |  |  |  | 0.84
|  | 23 |  |  |  |  | 215 |  |  |  |  | 0.69
|  | 24 |  |  |  |  | 195 |  |  |  |  | 0.84
|  | Nb d'essais: |  | Profondeur de macrotexture générale : | [7 empty] | 0.76
|  | 24 |  | Pourcentage de valeurs conformes: | [7 empty] | 100
4/ | CONCLUSIONS
Contrôle | [13 empty] | Nom |  | F. MONTET
Conforme | [13 empty] | Fonction |  | Technicien de laboratoire
5/ | COMMENTAIRES
Visa