## 141123 BBSG Rosière
[5 empty] | COMPTE RENDU D'ESSAIS | [10 empty] | Lyon 7eme - réfection de tranchées
MESURE DE LA PROFONDEUR DE MACROTEXTURE DE LA SURFACE D'UN REVETEMENT (NF EN 13036-1)
[5 empty] | PMT |  | n° | 16 | RA L14C |  |  |  | 2024-11-14
[8 empty] | Chrono | N° d'affaire |  |  |  | Date de rédaction
Laboratoire : |  |  |  |  | Laboratoire Rhône Auvergne - 29-31 rue des tâches - ZI mi-plaine - 69800 SAINT PRIEST
1/ | RENSEIGNEMENTS GENERAUX
| Opérateur : |  |  |  | F. Montet |  |  |  |  | Produit contrôlé : |  |  |  |  | BBSG 0/10 Classe 3
| Date de l'essai : |  |  |  | 2024-11-14 |  |  |  |  | Numéro de formule |  |  |  |  | 110
| Couche : |  |  |  | Roulement |  |  |  |  | Lieu de fabrication : |  |  |  |  | P2R
| Date de mise en œuvre : |  |  |  | 2024-11-14 |  |  |  |  | Epaisseur de la couche : |  |  |  |  | 6 cm
| Section contrôlée : |  |  |  | Rue de la rosière |  |  |  |  | Conditions météorologiques : |  |  |  |  | Couvert
| Atelier de mise en œuvre : |  |  |  | Atelier manuel, Bomag bw120ad
2/ | CRITERES DE CONFORMITE
Source des critères :
| Définition des critères / objectifs : | [5 empty] | PMT ≥ 0.4
3/ | RESULTATS DES ESSAIS |  |  |  |  | Volume de matériau utilisé: |  |  |  |  | 25 000 m3 |  |  | mm3
|  | N° essai | Profil | Position |  |  | Diamètre moyen de la tache (mm) |  |  |  |  | Profondeurs de macrotexture (mm)
0
|  | 1 |  |  |  |  | 210 |  |  |  |  | 0.72
|  | 2 |  |  |  |  | 215 |  |  |  |  | 0.69
|  | 3 |  |  |  |  | 205 |  |  |  |  | 0.76
|  | 4 |  |  |  |  | 210 |  |  |  |  | 0.72
|  | 5 |  |  |  |  | 205 |  |  |  |  | 0.76
|  | 6 |  |  |  |  | 210 |  |  |  |  | 0.72
|  | 7 |  |  |  |  | 215 |  |  |  |  | 0.69
|  | 8 |  |  |  |  | 205 |  |  |  |  | 0.76
|  | 9 |  |  |  |  | 205 |  |  |  |  | 0.76
|  | 10 |  |  |  |  | 225 |  |  |  |  | 0.63
|  | 11 |  |  |  |  | 220 |  |  |  |  | 0.66
|  | 12 |  |  |  |  | 200 |  |  |  |  | 0.8
|  | 13 |  |  |  |  | 215 |  |  |  |  | 0.69
|  | 14 |  |  |  |  | 215 |  |  |  |  | 0.69
|  | 15 |  |  |  |  | 205 |  |  |  |  | 0.76
|  | 16 |  |  |  |  | 205 |  |  |  |  | 0.76
|  | 17 |  |  |  |  | 225 |  |  |  |  | 0.63
|  | 18 |  |  |  |  | 215 |  |  |  |  | 0.69
|  | 19 |  |  |  |  | 215 |  |  |  |  | 0.69
|  | 20 |  |  |  |  | 210 |  |  |  |  | 0.72
|  | Nb d'essais: |  | Profondeur de macrotexture générale : | [7 empty] | 0.72
|  | 20 |  | Pourcentage de valeurs conformes: | [7 empty] | 100
4/ | CONCLUSIONS
Contrôle | [13 empty] | Nom |  | F. MONTET
Conforme | [13 empty] | Fonction |  | Technicien de laboratoire
5/ | COMMENTAIRES
Visa

## 231024 BBSG Pasteur
[5 empty] | COMPTE RENDU D'ESSAIS | [10 empty] | Lyon 7eme - réfection de tranchées
MESURE DE LA PROFONDEUR DE MACROTEXTURE DE LA SURFACE D'UN REVETEMENT (NF EN 13036-1)
[5 empty] | PMT |  | n° | 15 | RA L14C |  |  |  | 2024-10-24
[8 empty] | Chrono | N° d'affaire |  |  |  | Date de rédaction
Laboratoire : |  |  |  |  | Laboratoire Rhône Auvergne - Avenue de l'Europe - ZA Le Petit Champ - 63430 PONT DU CHÂTEAU
1/ | RENSEIGNEMENTS GENERAUX
| Opérateur : |  |  |  | F. Montet |  |  |  |  | Produit contrôlé : |  |  |  |  | BBSG 0/10 Classe 3
| Date de l'essai : |  |  |  | 23/10/2024 |  |  |  |  | Numéro de formule |  |  |  |  | 110
| Couche : |  |  |  | Roulement |  |  |  |  | Lieu de fabrication : |  |  |  |  | P2R
| Date de mise en œuvre : |  |  |  | 23/10/2024 |  |  |  |  | Epaisseur de la couche : |  |  |  |  | 6 cm
| Section contrôlée : |  |  |  | Rue Bonald / rue Pasteur |  |  |  |  | Conditions météorologiques : |  |  |  |  | Beau
| Atelier de mise en œuvre : |  |  |  | Atelier manuel, Ammann ARW65
2/ | CRITERES DE CONFORMITE
Source des critères :
| Définition des critères / objectifs : | [5 empty] | PMT ≥ 0.4
3/ | RESULTATS DES ESSAIS |  |  |  |  | Volume de matériau utilisé: |  |  |  |  | 25 000 m3 |  |  | mm3
|  | N° essai | Profil | Position |  |  | Diamètre moyen de la tache (mm) |  |  |  |  | Profondeurs de macrotexture (mm)
0
|  | 1 | Rue Pasteur |  |  |  | 185 |  |  |  |  | 0.93
|  | 2 |  |  |  |  | 200 |  |  |  |  | 0.8
|  | 3 |  |  |  |  | 195 |  |  |  |  | 0.84
|  | 4 |  |  |  |  | 195 |  |  |  |  | 0.84
|  | 5 |  |  |  |  | 205 |  |  |  |  | 0.76
|  | 6 |  |  |  |  | 185 |  |  |  |  | 0.93
|  | 7 |  |  |  |  | 185 |  |  |  |  | 0.93
|  | 8 |  |  |  |  | 180 |  |  |  |  | 0.98
|  | 9 |  |  |  |  | 190 |  |  |  |  | 0.88
|  | 10 |  |  |  |  | 175 |  |  |  |  | 1.04
|  | 11 | Rue Bonald |  |  |  | 195 |  |  |  |  | 0.84
|  | 12 |  |  |  |  | 195 |  |  |  |  | 0.84
|  | 13 |  |  |  |  | 200 |  |  |  |  | 0.8
|  | 14 |  |  |  |  | 195 |  |  |  |  | 0.84
|  | 15 |  |  |  |  | 200 |  |  |  |  | 0.8
|  | Nb d'essais: |  | Profondeur de macrotexture générale : | [7 empty] | 0.87
|  | 15 |  | Pourcentage de valeurs conformes: | [7 empty] | 100
4/ | CONCLUSIONS
Contrôle | [13 empty] | Nom |  | F. MONTET
Conforme | [13 empty] | Fonction |  | Technicien de laboratoire
5/ | COMMENTAIRES
Visa

## 151024 BBSG Lyon7
[5 empty] | COMPTE RENDU D'ESSAIS | [10 empty] | Lyon 7eme - réfection de tranchées
MESURE DE LA PROFONDEUR DE MACROTEXTURE DE LA SURFACE D'UN REVETEMENT (NF EN 13036-1)
[5 empty] | PMT |  | n° | 14 | RA L14C |  |  |  | 2024-10-16
[8 empty] | Chrono | N° d'affaire |  |  |  | Date de rédaction
Laboratoire : |  |  |  |  | Laboratoire Rhône Auvergne - 29-31 rue des tâches - ZI mi-plaine - 69800 SAINT PRIEST
1/ | RENSEIGNEMENTS GENERAUX
| Opérateur : |  |  |  | F. Montet |  |  |  |  | Produit contrôlé : |  |  |  |  | BBSG 0/10 Classe 3
| Date de l'essai : |  |  |  | 15/10/2024 |  |  |  |  | Numéro de formule |  |  |  |  | 110
| Couche : |  |  |  | Roulement |  |  |  |  | Lieu de fabrication : |  |  |  |  | P2R
| Date de mise en œuvre : |  |  |  | 15/10/2024 |  |  |  |  | Epaisseur de la couche : |  |  |  |  | 6 cm
| Section contrôlée : |  |  |  | Lyon 7 |  |  |  |  | Conditions météorologiques : |  |  |  |  | Beau
| Atelier de mise en œuvre : |  |  |  | Atelier manuel, Ammann ARW65
2/ | CRITERES DE CONFORMITE
Source des critères :
| Définition des critères / objectifs : | [5 empty] | PMT ≥ 0.4
3/ | RESULTATS DES ESSAIS |  |  |  |  | Volume de matériau utilisé: |  |  |  |  | 25 000 m3 |  |  | mm3
|  | N° essai | Profil | Position |  |  | Diamètre moyen de la tache (mm) |  |  |  |  | Profondeurs de macrotexture (mm)
0
|  | 1 | 94 rue Jaures |  |  |  | 200 |  |  |  |  | 0.8
|  | 2 |  |  |  |  | 205 |  |  |  |  | 0.76
|  | 3 |  |  |  |  | 200 |  |  |  |  | 0.8
|  | 4 |  |  |  |  | 195 |  |  |  |  | 0.84
|  | 5 | 38 rue Simone de Beauvoir |  |  |  | 205 |  |  |  |  | 0.76
|  | 6 |  |  |  |  | 210 |  |  |  |  | 0.72
|  | 7 |  |  |  |  | 205 |  |  |  |  | 0.76
|  | 8 |  |  |  |  | 200 |  |  |  |  | 0.8
|  | 9 | 30 rue simone de Beauvoir |  |  |  | 220 |  |  |  |  | 0.66
|  | 10 |  |  |  |  | 200 |  |  |  |  | 0.8
|  | 11 |  |  |  |  | 190 |  |  |  |  | 0.88
|  | 12 |  |  |  |  | 210 |  |  |  |  | 0.72
|  | 13 |  |  |  |  | 200 |  |  |  |  | 0.8
|  | 14 |  |  |  |  | 195 |  |  |  |  | 0.84
|  | 15 |  |  |  |  | 200 |  |  |  |  | 0.8
|  | Nb d'essais: |  | Profondeur de macrotexture générale : | [7 empty] | 0.78
|  | 15 |  | Pourcentage de valeurs conformes: | [7 empty] | 100
4/ | CONCLUSIONS
Contrôle | [13 empty] | Nom |  | F. MONTET
Conforme | [13 empty] | Fonction |  | Technicien de laboratoire
5/ | COMMENTAIRES
Visa

## 091024 7e
[5 empty] | COMPTE RENDU D'ESSAIS | [10 empty] | Lyon 7eme - réfection de tranchées
MESURE DE LA PROFONDEUR DE MACROTEXTURE DE LA SURFACE D'UN REVETEMENT (NF EN 13036-1)
[5 empty] | PMT |  | n° | 13 | RA L14C |  |  |  | 2024-10-10
[8 empty] | Chrono | N° d'affaire |  |  |  | Date de rédaction
Laboratoire : |  |  |  |  | Laboratoire Rhône Auvergne - 29-31 rue des tâches - ZI mi-plaine - 69800 SAINT PRIEST
1/ | RENSEIGNEMENTS GENERAUX
| Opérateur : |  |  |  | F. Montet |  |  |  |  | Produit contrôlé : |  |  |  |  | BBSG 0/10 Classe 3
| Date de l'essai : |  |  |  | 09/10/2024 |  |  |  |  | Numéro de formule |  |  |  |  | 110
| Couche : |  |  |  | Roulement |  |  |  |  | Lieu de fabrication : |  |  |  |  | P2R
| Date de mise en œuvre : |  |  |  | 09/10/2024 |  |  |  |  | Epaisseur de la couche : |  |  |  |  | 6 cm
| Section contrôlée : |  |  |  | Lyon 7 |  |  |  |  | Conditions météorologiques : |  |  |  |  | Couvert
| Atelier de mise en œuvre : |  |  |  | Atelier manuel, Ammann ARW65
2/ | CRITERES DE CONFORMITE
Source des critères :
| Définition des critères / objectifs : | [5 empty] | PMT ≥ 0.4
3/ | RESULTATS DES ESSAIS |  |  |  |  | Volume de matériau utilisé: |  |  |  |  | 25 000 m3 |  |  | mm3
|  | N° essai | Profil | Position |  |  | Diamètre moyen de la tache (mm) |  |  |  |  | Profondeurs de macrotexture (mm)
0
|  | 1 | 4 rue simone de beauvoir |  |  |  | 200 |  |  |  |  | 0.8
|  | 2 |  |  |  |  | 205 |  |  |  |  | 0.76
|  | 3 |  |  |  |  | 210 |  |  |  |  | 0.72
|  | 4 |  |  |  |  | 210 |  |  |  |  | 0.72
|  | 5 |  |  |  |  | 215 |  |  |  |  | 0.69
|  | 6 |  |  |  |  | 195 |  |  |  |  | 0.84
|  | 7 |  |  |  |  | 190 |  |  |  |  | 0.88
|  | 8 | 93 rue de gerland |  |  |  | 200 |  |  |  |  | 0.8
|  | 9 |  |  |  |  | 215 |  |  |  |  | 0.69
|  | 10 | 105 rue de gerland |  |  |  | 200 |  |  |  |  | 0.8
|  | 11 |  |  |  |  | 220 |  |  |  |  | 0.66
|  | 12 |  |  |  |  | 195 |  |  |  |  | 0.84
|  | 13 | 168 rue de gerland |  |  |  | 210 |  |  |  |  | 0.72
|  | 14 |  |  |  |  | 220 |  |  |  |  | 0.66
|  | 15 |  |  |  |  | 205 |  |  |  |  | 0.76
|  | Nb d'essais: |  | Profondeur de macrotexture générale : | [7 empty] | 0.76
|  | 15 |  | Pourcentage de valeurs conformes: | [7 empty] | 100
4/ | CONCLUSIONS
Contrôle | [13 empty] | Nom |  | F. MONTET
Conforme | [13 empty] | Fonction |  | Technicien de laboratoire
5/ | COMMENTAIRES
Visa

## 030724 Fays
[5 empty] | COMPTE RENDU D'ESSAIS | [10 empty] | Lyon 7eme - réfection de tranchées
MESURE DE LA PROFONDEUR DE MACROTEXTURE DE LA SURFACE D'UN REVETEMENT (NF EN 13036-1)
[5 empty] | PMT |  | n° | 12 | RA L14C |  |  |  | 03/07/2024
[8 empty] | Chrono | N° d'affaire |  |  |  | Date de rédaction
Laboratoire : |  |  |  |  | Laboratoire Rhône Auvergne - 29-31 rue des tâches - ZI mi-plaine - 69800 SAINT PRIEST
1/ | RENSEIGNEMENTS GENERAUX
| Opérateur : |  |  |  | F. Montet |  |  |  |  | Produit contrôlé : |  |  |  |  | BBSG 0/10 Classe 2
| Date de l'essai : |  |  |  | 03/07/2024 |  |  |  |  | Numéro de formule |  |  |  |  | 106
| Couche : |  |  |  | Roulement |  |  |  |  | Lieu de fabrication : |  |  |  |  | P2R
| Date de mise en œuvre : |  |  |  | 03/07/2024 |  |  |  |  | Epaisseur de la couche : |  |  |  |  | 6 cm
| Section contrôlée : |  |  |  | Rue Fays - Villeurbanne |  |  |  |  | Conditions météorologiques : |  |  |  |  | Beau
| Atelier de mise en œuvre : |  |  |  | Mini-finisseur, hamm hd 14
2/ | CRITERES DE CONFORMITE
Source des critères :
| Définition des critères / objectifs : | [5 empty] | PMT ≥ 0.4
3/ | RESULTATS DES ESSAIS |  |  |  |  | Volume de matériau utilisé: |  |  |  |  | 25 000 m3 |  |  | mm3
|  | N° essai | Profil | Position |  |  | Diamètre moyen de la tache (mm) |  |  |  |  | Profondeurs de macrotexture (mm)
0
|  | 1 |  |  |  |  | 215 |  |  |  |  | 0.69
|  | 2 |  |  |  |  | 205 |  |  |  |  | 0.76
|  | 3 |  |  |  |  | 210 |  |  |  |  | 0.72
|  | 4 |  |  |  |  | 205 |  |  |  |  | 0.76
|  | 5 |  |  |  |  | 200 |  |  |  |  | 0.8
|  | 6 |  |  |  |  | 190 |  |  |  |  | 0.88
|  | 7 |  |  |  |  | 210 |  |  |  |  | 0.72
|  | 8 |  |  |  |  | 200 |  |  |  |  | 0.8
|  | 9 |  |  |  |  | 205 |  |  |  |  | 0.76
|  | 10 |  |  |  |  | 215 |  |  |  |  | 0.69
|  | 11 |  |  |  |  | 210 |  |  |  |  | 0.72
|  | 12 |  |  |  |  | 210 |  |  |  |  | 0.72
|  | 13 |  |  |  |  | 215 |  |  |  |  | 0.69
|  | 14 |  |  |  |  | 200 |  |  |  |  | 0.8
|  | 15 |  |  |  |  | 205 |  |  |  |  | 0.76
|  | 16 |  |  |  |  | 205 |  |  |  |  | 0.76
|  | 17 |  |  |  |  | 195 |  |  |  |  | 0.84
|  | 18 |  |  |  |  | 215 |  |  |  |  | 0.69
|  | 19 |  |  |  |  | 220 |  |  |  |  | 0.66
|  | 20 |  |  |  |  | 210 |  |  |  |  | 0.72
|  | 21 |  |  |  |  | 205 |  |  |  |  | 0.76
|  | 22 |  |  |  |  | 205 |  |  |  |  | 0.76
|  | 23 |  |  |  |  | 210 |  |  |  |  | 0.72
|  | Nb d'essais: |  | Profondeur de macrotexture générale : | [7 empty] | 0.75
|  | 23 |  | Pourcentage de valeurs conformes: | [7 empty] | 100
4/ | CONCLUSIONS
Contrôle | [13 empty] | Nom |  | F. MONTET
Conforme | [13 empty] | Fonction |  | Technicien de laboratoire
5/ | COMMENTAIRES
Visa

## 270224 Veyron
[5 empty] | COMPTE RENDU D'ESSAIS | [10 empty] | Lyon 7ème Réfection de tranchées
MESURE DE LA PROFONDEUR DE MACROTEXTURE DE LA SURFACE D'UN REVETEMENT (NF EN 13036-1)
[5 empty] | PMT |  | n° | 11 | RA L14C |  |  |  | 27/02/2024
[8 empty] | Chrono | N° d'affaire |  |  |  | Date de rédaction
Laboratoire : |  |  |  |  | Laboratoire Rhône Auvergne - 29-31 rue des tâches - ZI mi-plaine - 69800 SAINT PRIEST
1/ | RENSEIGNEMENTS GENERAUX
| Opérateur : |  |  |  | Sylvain LHOPITAL |  |  |  |  | Produit contrôlé : |  |  |  |  | BBSG 0/10 Classe 2
| Date de l'essai : |  |  |  | 27/02/2024 |  |  |  |  | Numéro de formule |  |  |  |  | 106
| Couche : |  |  |  | Roulement |  |  |  |  | Lieu de fabrication : |  |  |  |  | P2R
| Date de mise en œuvre : |  |  |  | 27/02/2024 |  |  |  |  | Epaisseur de la couche : |  |  |  |  | 6 cm
| Section contrôlée : |  |  |  | Rue Cl. Veyron |  |  |  |  | Conditions météorologiques : |  |  |  |  | Couvert
| Atelier de mise en œuvre : |  |  |  | Vogele Super700-3i, Bomag BW120AD
2/ | CRITERES DE CONFORMITE
Source des critères :
| Définition des critères / objectifs : | [5 empty] | PMT ≥ 0.4
3/ | RESULTATS DES ESSAIS |  |  |  |  | Volume de matériau utilisé: |  |  |  |  | 25 000 m3 |  |  | mm3
|  | N° essai | Profil | Position |  |  | Diamètre moyen de la tache (mm) |  |  |  |  | Profondeurs de macrotexture (mm)
0
|  | 1 |  |  |  |  | 190 |  |  |  |  | 0.88
|  | 2 |  |  |  |  | 195 |  |  |  |  | 0.84
|  | 3 |  |  |  |  | 195 |  |  |  |  | 0.84
|  | 4 |  |  |  |  | 210 |  |  |  |  | 0.72
|  | 5 |  |  |  |  | 205 |  |  |  |  | 0.76
|  | 6 |  |  |  |  | 200 |  |  |  |  | 0.8
|  | 7 |  |  |  |  | 175 |  |  |  |  | 1.04
|  | 8 |  |  |  |  | 200 |  |  |  |  | 0.8
|  | 9 |  |  |  |  | 190 |  |  |  |  | 0.88
|  | 10 |  |  |  |  | 190 |  |  |  |  | 0.88
|  | 11 |  |  |  |  | 200 |  |  |  |  | 0.8
|  | Nb d'essais: |  | Profondeur de macrotexture générale : | [7 empty] | 0.84
|  | 11 |  | Pourcentage de valeurs conformes: | [7 empty] | 100
4/ | CONCLUSIONS
Contrôle | [13 empty] | Nom |  | Sylvain LHOPITAL
Conforme | [13 empty] | Fonction |  | Chef de section laboratoire
5/ | COMMENTAIRES
Visa

## 070922 Chevrot
[5 empty] | COMPTE RENDU D'ESSAIS | [9 empty] | Lyon 7ème Réfection de tranchées
MESURE DE LA PROFONDEUR DE MACROTEXTURE DE LA SURFACE D'UN REVETEMENT (NF EN 13036-1)
[5 empty] | PMT |  | n° | 10 | RA L14C |  |  | 07/09/2022
[8 empty] | Chrono | N° d'affaire |  |  | Date de rédaction
Laboratoire : |  |  |  |  | Laboratoire Rhône-Alpes - 29-31 rue des Tâches - ZI mi-plaine - 69800 SAINT PRIEST
1/ | RENSEIGNEMENTS GENERAUX
| Opérateur : |  |  |  | Sylvain LHOPITAL |  |  |  |  | Produit contrôlé : |  |  |  | BBSG 0/10 Classe 2
| Date de l'essai : |  |  |  | 07/09/2022 |  |  |  |  | Numéro de formule |  |  |  | 106
| Couche : |  |  |  | Roulement |  |  |  |  | Lieu de fabrication : |  |  |  | P2R
| Date de mise en œuvre : |  |  |  | 07/09/2022 |  |  |  |  | Epaisseur de la couche : |  |  |  | 6 cm
| Section contrôlée : |  |  |  | Rue Chevrot et carrefour Chevrot/Coubertin |  |  |  |  | Conditions météorologiques : |  |  |  | Couvert
| Atelier de mise en œuvre : |  |  |  | Vogele Super 800i, Bomag BW120AD5
2/ | CRITERES DE CONFORMITE
Source des critères :
| Définition des critères / objectifs : | [5 empty] | PMT ≥ 0,4
3/ | RESULTATS DES ESSAIS |  |  |  |  | Volume de matériau utilisé: |  |  |  | 25 000 m3 |  |  | mm3
|  | N° essai | Profil | Position |  |  | Diamètre moyen de la tache (mm) |  |  |  | Profondeurs de macrotexture (mm)
0
|  | 1 |  | D |  |  | 215 |  |  |  | 0.69
|  | 2 |  | G |  |  | 195 |  |  |  | 0.84
|  | 3 |  | D |  |  | 220 |  |  |  | 0.66
|  | 4 |  | G |  |  | 225 |  |  |  | 0.63
|  | 5 |  | G |  |  | 215 |  |  |  | 0.69
|  | 6 |  | D |  |  | 195 |  |  |  | 0.84
|  | 7 |  | G |  |  | 205 |  |  |  | 0.76
|  | 8 |  | D |  |  | 210 |  |  |  | 0.72
|  | 9 |  | G |  |  | 215 |  |  |  | 0.69
|  | 10 |  | D |  |  | 225 |  |  |  | 0.63
|  | 11 |  | G |  |  | 205 |  |  |  | 0.76
|  | 12 |  | D |  |  | 195 |  |  |  | 0.84
|  | 13 |  | G |  |  | 205 |  |  |  | 0.76
|  | 14 |  | D |  |  | 215 |  |  |  | 0.69
|  | 15 |  | G |  |  | 195 |  |  |  | 0.84
|  | 16 |  | G |  |  | 200 |  |  |  | 0.8
|  | 17 |  | D |  |  | 205 |  |  |  | 0.76
|  | 18 |  | D |  |  | 190 |  |  |  | 0.88
|  | 19 |  | G |  |  | 225 |  |  |  | 0.63
|  | 20 |  | D |  |  | 215 |  |  |  | 0.69
|  | Nb d'essais: |  | Profondeur de macrotexture générale : | [6 empty] | 0.74
|  | 20 |  | Pourcentage de valeurs conformes: | [6 empty] | 100
,
4/ | CONCLUSIONS
Contrôle | [12 empty] | Nom |  | Sylvain LHOPITAL
Conforme | [12 empty] | Fonction |  | Chef de section laboratoire
5/ | COMMENTAIRES
Visa

## 091221
[5 empty] | COMPTE RENDU D'ESSAIS | [9 empty] | Réfection de tranchées Lyon 7ème
MESURE DE LA PROFONDEUR DE MACROTEXTURE DE LA SURFACE D'UN REVETEMENT (NF EN 13036-1)
[5 empty] | PMT |  | n° | 09 | RA L14C |  |  | 09/12/2021
[8 empty] | Chrono | N° d'affaire |  |  | Date de rédaction
Laboratoire : |  |  |  |  | Laboratoire Rhône-Alpes - 29-31 rue des Tâches - ZI mi-plaine - 69800 SAINT PRIEST
1/ | RENSEIGNEMENTS GENERAUX
| Opérateur : |  |  |  | F. Montet |  |  |  |  | Produit contrôlé : |  |  |  | BBSG 0/10 Classe 2
| Date de l'essai : |  |  |  | 09/12/2021 |  |  |  |  | Numéro de formule |  |  |  | 106
| Couche : |  |  |  | Roulement |  |  |  |  | Lieu de fabrication : |  |  |  | P2R
| Date de mise en œuvre : |  |  |  | 09/12/2021 |  |  |  |  | Epaisseur de la couche : |  |  |  | 6 cm
| Section contrôlée : |  |  |  | Rue Croix-Barret |  |  |  |  | Conditions météorologiques : |  |  |  | Beau
| Atelier de mise en œuvre : |  |  |  | Mini finisseur, bomag bw100ad
2/ | CRITERES DE CONFORMITE
Source des critères :
| Définition des critères / objectifs : | [5 empty] | PMT ≥ 0.4
3/ | RESULTATS DES ESSAIS |  |  |  |  | Volume de matériau utilisé: |  |  |  | 25 000 m3 |  |  | mm3
|  | N° essai | Profil | Position |  |  | Diamètre moyen de la tache (mm) |  |  |  | Profondeurs de macrotexture (mm)
0
|  | 1 |  |  |  |  | 200 |  |  |  | 0.8
|  | 2 |  |  |  |  | 215 |  |  |  | 0.69
|  | 3 |  |  |  |  | 205 |  |  |  | 0.76
|  | 4 |  |  |  |  | 195 |  |  |  | 0.84
|  | 5 |  |  |  |  | 195 |  |  |  | 0.84
|  | 6 |  |  |  |  | 220 |  |  |  | 0.66
|  | 7 |  |  |  |  | 210 |  |  |  | 0.72
|  | 8 |  |  |  |  | 205 |  |  |  | 0.76
|  | 9 |  |  |  |  | 220 |  |  |  | 0.66
|  | 10 |  |  |  |  | 205 |  |  |  | 0.76
|  | 11 |  |  |  |  | 200 |  |  |  | 0.8
|  | 12 |  |  |  |  | 190 |  |  |  | 0.88
|  | 13 |  |  |  |  | 210 |  |  |  | 0.72
|  | 14 |  |  |  |  | 205 |  |  |  | 0.76
|  | 15 |  |  |  |  | 200 |  |  |  | 0.8
|  | 16 |  |  |  |  | 200 |  |  |  | 0.8
|  | 17 |  |  |  |  | 195 |  |  |  | 0.84
|  | 18 |  |  |  |  | 210 |  |  |  | 0.72
|  | Nb d'essais: |  | Profondeur de macrotexture générale : | [6 empty] | 0.77
|  | 18 |  | Pourcentage de valeurs conformes: | [6 empty] | 100
4/ | CONCLUSIONS
Contrôle | [12 empty] | Nom |  | F. MONTET
Conforme | [12 empty] | Fonction |  | Technicien de laboratoire
5/ | COMMENTAIRES
Visa

## 081221
[5 empty] | COMPTE RENDU D'ESSAIS | [9 empty] | Réfection de tranchées Lyon 7ème
MESURE DE LA PROFONDEUR DE MACROTEXTURE DE LA SURFACE D'UN REVETEMENT (NF EN 13036-1)
[5 empty] | PMT |  | n° | 8 | RA L14C |  |  | 08/12/2021
[8 empty] | Chrono | N° d'affaire |  |  | Date de rédaction
Laboratoire : |  |  |  |  | Laboratoire Rhône-Alpes - 29-31 rue des Tâches - ZI mi-plaine - 69800 SAINT PRIEST
1/ | RENSEIGNEMENTS GENERAUX
| Opérateur : |  |  |  | F. Montet |  |  |  |  | Produit contrôlé : |  |  |  | BBSG 0/10 Classe 2
| Date de l'essai : |  |  |  | 08/12/2021 |  |  |  |  | Numéro de formule |  |  |  | 106
| Couche : |  |  |  | Roulement |  |  |  |  | Lieu de fabrication : |  |  |  | P2R
| Date de mise en œuvre : |  |  |  | 08/12/2021 |  |  |  |  | Epaisseur de la couche : |  |  |  | 6 cm
| Section contrôlée : |  |  |  | Rue Croix-Barret |  |  |  |  | Conditions météorologiques : |  |  |  | Couvert
| Atelier de mise en œuvre : |  |  |  | Mini finisseur, bomag bw100ad
2/ | CRITERES DE CONFORMITE
Source des critères :
| Définition des critères / objectifs : | [5 empty] | PMT ≥ 0.4
3/ | RESULTATS DES ESSAIS |  |  |  |  | Volume de matériau utilisé: |  |  |  | 25 000 m3 |  |  | mm3
|  | N° essai | Profil | Position |  |  | Diamètre moyen de la tache (mm) |  |  |  | Profondeurs de macrotexture (mm)
0
|  | 1 |  |  |  |  | 210 |  |  |  | 0.72
|  | 2 |  |  |  |  | 235 |  |  |  | 0.58
|  | 3 |  |  |  |  | 210 |  |  |  | 0.72
|  | 4 |  |  |  |  | 200 |  |  |  | 0.8
|  | 5 |  |  |  |  | 210 |  |  |  | 0.72
|  | 6 |  |  |  |  | 215 |  |  |  | 0.69
|  | 7 |  |  |  |  | 210 |  |  |  | 0.72
|  | 8 |  |  |  |  | 200 |  |  |  | 0.8
|  | 9 |  |  |  |  | 195 |  |  |  | 0.84
|  | 10 |  |  |  |  | 205 |  |  |  | 0.76
|  | 11 |  |  |  |  | 210 |  |  |  | 0.72
|  | 12 |  |  |  |  | 215 |  |  |  | 0.69
|  | 13 |  |  |  |  | 220 |  |  |  | 0.66
|  | 14 |  |  |  |  | 215 |  |  |  | 0.69
|  | 15 |  |  |  |  | 215 |  |  |  | 0.69
|  | 16 |  |  |  |  | 220 |  |  |  | 0.66
|  | 17 |  |  |  |  | 220 |  |  |  | 0.66
|  | 18 |  |  |  |  | 215 |  |  |  | 0.69
|  | 19 |  |  |  |  | 205 |  |  |  | 0.76
|  | 20 |  |  |  |  | 210 |  |  |  | 0.72
|  | Nb d'essais: |  | Profondeur de macrotexture générale : | [6 empty] | 0.71
|  | 20 |  | Pourcentage de valeurs conformes: | [6 empty] | 100
4/ | CONCLUSIONS
Contrôle | [12 empty] | Nom |  | F. MONTET
Conforme | [12 empty] | Fonction |  | Technicien de laboratoire
5/ | COMMENTAIRES
Visa

## 271021
[5 empty] | COMPTE RENDU D'ESSAIS | [9 empty] | Réfection de tranchées Lyon 7ème
MESURE DE LA PROFONDEUR DE MACROTEXTURE DE LA SURFACE D'UN REVETEMENT (NF EN 13036-1)
[5 empty] | PMT |  | n° | 7 | RA L14C |  |  | 27/10/2021
[8 empty] | Chrono | N° d'affaire |  |  | Date de rédaction
Laboratoire : |  |  |  |  | Laboratoire Rhône-Alpes - 29-31 rue des Tâches - ZI mi-plaine - 69800 SAINT PRIEST
1/ | RENSEIGNEMENTS GENERAUX
| Opérateur : |  |  |  | F. Montet |  |  |  |  | Produit contrôlé : |  |  |  | BBSG 0/10 Classe 2
| Date de l'essai : |  |  |  | 27/10/2021 |  |  |  |  | Numéro de formule |  |  |  | 106
| Couche : |  |  |  | Roulement |  |  |  |  | Lieu de fabrication : |  |  |  | P2R
| Date de mise en œuvre : |  |  |  | 27/10/2021 |  |  |  |  | Epaisseur de la couche : |  |  |  | 6 cm
| Section contrôlée : |  |  |  | Rue Clément Marot |  |  |  |  | Conditions météorologiques : |  |  |  | Beau
| Atelier de mise en œuvre : |  |  |  | Mini finisseur, bomag bw120ad
2/ | CRITERES DE CONFORMITE
Source des critères :
| Définition des critères / objectifs : | [5 empty] | PMT ≥ 0.4
3/ | RESULTATS DES ESSAIS |  |  |  |  | Volume de matériau utilisé: |  |  |  | 25 000 m3 |  |  | mm3
|  | N° essai | Profil | Position |  |  | Diamètre moyen de la tache (mm) |  |  |  | Profondeurs de macrotexture (mm)
0
|  | 1 |  |  |  |  | 200 |  |  |  | 0.8
|  | 2 |  |  |  |  | 200 |  |  |  | 0.8
|  | 3 |  |  |  |  | 205 |  |  |  | 0.76
|  | 4 |  |  |  |  | 210 |  |  |  | 0.72
|  | 5 |  |  |  |  | 200 |  |  |  | 0.8
|  | 6 |  |  |  |  | 205 |  |  |  | 0.76
|  | 7 |  |  |  |  | 205 |  |  |  | 0.76
|  | 8 |  |  |  |  | 220 |  |  |  | 0.66
|  | 9 |  |  |  |  | 205 |  |  |  | 0.76
|  | 10 |  |  |  |  | 210 |  |  |  | 0.72
|  | 11 |  |  |  |  | 220 |  |  |  | 0.66
|  | 12 |  |  |  |  | 220 |  |  |  | 0.66
|  | Nb d'essais: |  | Profondeur de macrotexture générale : | [6 empty] | 0.74
|  | 12 |  | Pourcentage de valeurs conformes: | [6 empty] | 100
4/ | CONCLUSIONS
Contrôle | [12 empty] | Nom |  | F. MONTET
Conforme | [12 empty] | Fonction |  | Technicien de laboratoire
5/ | COMMENTAIRES
Visa

## 261021
[5 empty] | COMPTE RENDU D'ESSAIS | [9 empty] | Réfection de tranchées Lyon 7ème
MESURE DE LA PROFONDEUR DE MACROTEXTURE DE LA SURFACE D'UN REVETEMENT (NF EN 13036-1)
[5 empty] | PMT |  | n° | 6 | RA L14C |  |  | 26/10/2021
[8 empty] | Chrono | N° d'affaire |  |  | Date de rédaction
Laboratoire : |  |  |  |  | Laboratoire Rhône-Alpes - 29-31 rue des Tâches - ZI mi-plaine - 69800 SAINT PRIEST
1/ | RENSEIGNEMENTS GENERAUX
| Opérateur : |  |  |  | F. Montet |  |  |  |  | Produit contrôlé : |  |  |  | BBSG 0/10 Classe 2
| Date de l'essai : |  |  |  | 26/10/2021 |  |  |  |  | Numéro de formule |  |  |  | 106
| Couche : |  |  |  | Roulement |  |  |  |  | Lieu de fabrication : |  |  |  | P2R
| Date de mise en œuvre : |  |  |  | 26/10/2021 |  |  |  |  | Epaisseur de la couche : |  |  |  | 6 cm
| Section contrôlée : |  |  |  | Rue Clément Marot |  |  |  |  | Conditions météorologiques : |  |  |  | Beau
| Atelier de mise en œuvre : |  |  |  | Mini finisseur, bomag bw120ad
2/ | CRITERES DE CONFORMITE
Source des critères :
| Définition des critères / objectifs : | [5 empty] | PMT ≥ 0.4
3/ | RESULTATS DES ESSAIS |  |  |  |  | Volume de matériau utilisé: |  |  |  | 25 000 m3 |  |  | mm3
|  | N° essai | Profil | Position |  |  | Diamètre moyen de la tache (mm) |  |  |  | Profondeurs de macrotexture (mm)
0
|  | 1 |  |  |  |  | 210 |  |  |  | 0.72
|  | 2 |  |  |  |  | 210 |  |  |  | 0.72
|  | 3 |  |  |  |  | 225 |  |  |  | 0.63
|  | 4 |  |  |  |  | 205 |  |  |  | 0.76
|  | 5 |  |  |  |  | 210 |  |  |  | 0.72
|  | 6 |  |  |  |  | 210 |  |  |  | 0.72
|  | 7 |  |  |  |  | 195 |  |  |  | 0.84
|  | 8 |  |  |  |  | 215 |  |  |  | 0.69
|  | 9 |  |  |  |  | 205 |  |  |  | 0.76
|  | 10 |  |  |  |  | 210 |  |  |  | 0.72
|  | 11 |  |  |  |  | 215 |  |  |  | 0.69
|  | 12 |  |  |  |  | 205 |  |  |  | 0.76
|  | 13 |  |  |  |  | 200 |  |  |  | 0.8
|  | 14 |  |  |  |  | 220 |  |  |  | 0.66
|  | 15 |  |  |  |  | 210 |  |  |  | 0.72
|  | 16 |  |  |  |  | 215 |  |  |  | 0.69
|  | 17 |  |  |  |  | 225 |  |  |  | 0.63
|  | 18 |  |  |  |  | 220 |  |  |  | 0.66
|  | Nb d'essais: |  | Profondeur de macrotexture générale : | [6 empty] | 0.72
|  | 18 |  | Pourcentage de valeurs conformes: | [6 empty] | 100
4/ | CONCLUSIONS
Contrôle | [12 empty] | Nom |  | F. MONTET
Conforme | [12 empty] | Fonction |  | Technicien de laboratoire
5/ | COMMENTAIRES
Visa

## 061021
[5 empty] | COMPTE RENDU D'ESSAIS | [9 empty] | Réfection de tranchées Lyon 7ème
MESURE DE LA PROFONDEUR DE MACROTEXTURE DE LA SURFACE D'UN REVETEMENT (NF EN 13036-1)
[5 empty] | PMT |  | n° | 05 | RA L14C |  |  | 06/10/2021
[8 empty] | Chrono | N° d'affaire |  |  | Date de rédaction
Laboratoire : |  |  |  |  | Laboratoire Rhône-Alpes - 29-31 rue des Tâches - ZI mi-plaine - 69800 SAINT PRIEST
1/ | RENSEIGNEMENTS GENERAUX
| Opérateur : |  |  |  | F. Montet |  |  |  |  | Produit contrôlé : |  |  |  | BBSG 0/10 Classe 2
| Date de l'essai : |  |  |  | 06/10/2021 |  |  |  |  | Numéro de formule |  |  |  | 106
| Couche : |  |  |  | Roulement |  |  |  |  | Lieu de fabrication : |  |  |  | P2R
| Date de mise en œuvre : |  |  |  | 06/10/2021 |  |  |  |  | Epaisseur de la couche : |  |  |  | 6 cm
| Section contrôlée : |  |  |  | Rue de Gerland |  |  |  |  | Conditions météorologiques : |  |  |  | Beau
| Atelier de mise en œuvre : |  |  |  | Atelier manuel
2/ | CRITERES DE CONFORMITE
Source des critères :
| Définition des critères / objectifs : | [5 empty] | PMT > 0.4
3/ | RESULTATS DES ESSAIS |  |  |  |  | Volume de matériau utilisé: |  |  |  | 25 000 m3 |  |  | mm3
|  | N° essai | Profil | Position |  |  | Diamètre moyen de la tache (mm) |  |  |  | Profondeurs de macrotexture (mm)
0
|  | 1 |  |  |  |  | 210 |  |  |  | 0.72
|  | 2 |  |  |  |  | 220 |  |  |  | 0.66
|  | 3 |  |  |  |  | 205 |  |  |  | 0.76
|  | 4 |  |  |  |  | 225 |  |  |  | 0.63
|  | 5 |  |  |  |  | 210 |  |  |  | 0.72
|  | 6 |  |  |  |  | 230 |  |  |  | 0.6
|  | 7 |  |  |  |  | 210 |  |  |  | 0.72
|  | 8 |  |  |  |  | 215 |  |  |  | 0.69
|  | 9 |  |  |  |  | 210 |  |  |  | 0.72
|  | 10 |  |  |  |  | 205 |  |  |  | 0.76
|  | 11 |  |  |  |  | 205 |  |  |  | 0.76
|  | 12 |  |  |  |  | 205 |  |  |  | 0.76
|  | 13 |  |  |  |  | 230 |  |  |  | 0.6
|  | 14 |  |  |  |  | 220 |  |  |  | 0.66
|  | 15 |  |  |  |  | 195 |  |  |  | 0.84
|  | 16 |  |  |  |  | 215 |  |  |  | 0.69
|  | 17 |  |  |  |  | 215 |  |  |  | 0.69
|  | 18 |  |  |  |  | 220 |  |  |  | 0.66
|  | 19 |  |  |  |  | 215 |  |  |  | 0.69
|  | 20 |  |  |  |  | 200 |  |  |  | 0.8
|  | Nb d'essais: |  | Profondeur de macrotexture générale : | [6 empty] | 0.71
|  | 20 |  | Pourcentage de valeurs conformes: | [6 empty] | 100
4/ | CONCLUSIONS
Contrôle | [12 empty] | Nom |  | F. MONTET
Conforme | [12 empty] | Fonction |  | Technicien de laboratoire
5/ | COMMENTAIRES
Visa

## 030921
[5 empty] | COMPTE RENDU D'ESSAIS | [9 empty] | Réfection de tranchées Lyon 7ème
MESURE DE LA PROFONDEUR DE MACROTEXTURE DE LA SURFACE D'UN REVETEMENT (NF EN 13036-1)
[5 empty] | PMT |  | n° | 04 | RA L14C |  |  | 2021-09-06
[8 empty] | Chrono | N° d'affaire |  |  | Date de rédaction
Laboratoire : |  |  |  |  | Laboratoire Rhône-Alpes - 29-31 rue des Tâches - ZI mi-plaine - 69800 SAINT PRIEST
1/ | RENSEIGNEMENTS GENERAUX
| Opérateur : |  |  |  | F. Montet |  |  |  |  | Produit contrôlé : |  |  |  | BBSG 0/10 Classe 3
| Date de l'essai : |  |  |  | 03/09/2021 |  |  |  |  | Numéro de formule |  |  |  | 110
| Couche : |  |  |  | Roulement |  |  |  |  | Lieu de fabrication : |  |  |  | P2R
| Date de mise en œuvre : |  |  |  | 03/09/2021 |  |  |  |  | Epaisseur de la couche : |  |  |  | 6 cm
| Section contrôlée : |  |  |  | Carrefour rue de Gerland av Tony Garnier |  |  |  |  | Conditions météorologiques : |  |  |  | Couvert
| Atelier de mise en œuvre : |  |  |  | Atelier manuel
2/ | CRITERES DE CONFORMITE
Source des critères :
| Définition des critères / objectifs : | [5 empty] | PMT > 0.4
3/ | RESULTATS DES ESSAIS |  |  |  |  | Volume de matériau utilisé: |  |  |  | 25 000 m3 |  |  | mm3
|  | N° essai | Profil | Position |  |  | Diamètre moyen de la tache (mm) |  |  |  | Profondeurs de macrotexture (mm)
0
|  | 1 |  |  |  |  | 215 |  |  |  | 0.69
|  | 2 |  |  |  |  | 235 |  |  |  | 0.58
|  | 3 |  |  |  |  | 200 |  |  |  | 0.8
|  | 4 |  |  |  |  | 220 |  |  |  | 0.66
|  | 5 |  |  |  |  | 210 |  |  |  | 0.72
|  | 6 |  |  |  |  | 205 |  |  |  | 0.76
|  | 7 |  |  |  |  | 210 |  |  |  | 0.72
|  | 8 |  |  |  |  | 210 |  |  |  | 0.72
|  | Nb d'essais: |  | Profondeur de macrotexture générale : | [6 empty] | 0.71
|  | 8 |  | Pourcentage de valeurs conformes: | [6 empty] | 100
4/ | CONCLUSIONS
Contrôle | [12 empty] | Nom |  | F. MONTET
Conforme | [12 empty] | Fonction |  | Technicien de laboratoire
5/ | COMMENTAIRES
Visa

## 010921
[5 empty] | COMPTE RENDU D'ESSAIS | [9 empty] | Réfection de tranchées Lyon 7ème
MESURE DE LA PROFONDEUR DE MACROTEXTURE DE LA SURFACE D'UN REVETEMENT (NF EN 13036-1)
[5 empty] | PMT |  | n° | 03 | RA L14C |  |  | 01/09/2021
[8 empty] | Chrono | N° d'affaire |  |  | Date de rédaction
Laboratoire : |  |  |  |  | Laboratoire Rhône-Alpes - 29-31 rue des Tâches - ZI mi-plaine - 69800 SAINT PRIEST
1/ | RENSEIGNEMENTS GENERAUX
| Opérateur : |  |  |  | F. Montet |  |  |  |  | Produit contrôlé : |  |  |  | BBSG 0/10 Classe 3
| Date de l'essai : |  |  |  | 01/09/2021 |  |  |  |  | Numéro de formule |  |  |  | 110
| Couche : |  |  |  | Roulement |  |  |  |  | Lieu de fabrication : |  |  |  | P2R
| Date de mise en œuvre : |  |  |  | 01/09/2021 |  |  |  |  | Epaisseur de la couche : |  |  |  | 6 cm
| Section contrôlée : |  |  |  | Carrefour Gerland/ Garnier |  |  |  |  | Conditions météorologiques : |  |  |  | Beau
| Atelier de mise en œuvre : |  |  |  | Atelier manuel
2/ | CRITERES DE CONFORMITE
Source des critères :
| Définition des critères / objectifs : | [5 empty] | PMT > 0.4
3/ | RESULTATS DES ESSAIS |  |  |  |  | Volume de matériau utilisé: |  |  |  | 25 000 m3 |  |  | mm3
|  | N° essai | Profil | Position |  |  | Diamètre moyen de la tache (mm) |  |  |  | Profondeurs de macrotexture (mm)
0
|  | 1 |  |  |  |  | 190 |  |  |  | 0.88
|  | 2 |  |  |  |  | 220 |  |  |  | 0.66
|  | 3 |  |  |  |  | 245 |  |  |  | 0.53
|  | 4 |  |  |  |  | 235 |  |  |  | 0.58
|  | 5 |  |  |  |  | 215 |  |  |  | 0.69
|  | 6 |  |  |  |  | 200 |  |  |  | 0.8
|  | 7 |  |  |  |  | 230 |  |  |  | 0.6
|  | 8 |  |  |  |  | 220 |  |  |  | 0.66
|  | 9 |  |  |  |  | 215 |  |  |  | 0.69
|  | 10 |  |  |  |  | 205 |  |  |  | 0.76
|  | 11 |  |  |  |  | 215 |  |  |  | 0.69
|  | 12 |  |  |  |  | 210 |  |  |  | 0.72
|  | Nb d'essais: |  | Profondeur de macrotexture générale : | [6 empty] | 0.69
|  | 12 |  | Pourcentage de valeurs conformes: | [6 empty] | 100
4/ | CONCLUSIONS
Contrôle | [12 empty] | Nom |  | F. MONTET
Conforme | [12 empty] | Fonction |  | Technicien de laboratoire
5/ | COMMENTAIRES
Visa

## 300821
[5 empty] | COMPTE RENDU D'ESSAIS | [9 empty] | Réfection de tranchées Lyon 7ème
MESURE DE LA PROFONDEUR DE MACROTEXTURE DE LA SURFACE D'UN REVETEMENT (NF EN 13036-1)
[5 empty] | PMT |  | n° | 02 | RA L14C |  |  | 30/08/2021
[8 empty] | Chrono | N° d'affaire |  |  | Date de rédaction
Laboratoire :
1/ | RENSEIGNEMENTS GENERAUX
| Opérateur : |  |  |  | F. Montet |  |  |  |  | Produit contrôlé : |  |  |  | BBSG 0/10 Classe 3
| Date de l'essai : |  |  |  | 30/08/2021 |  |  |  |  | Numéro de formule |  |  |  | 110
| Couche : |  |  |  | Roulement |  |  |  |  | Lieu de fabrication : |  |  |  | P2R
| Date de mise en œuvre : |  |  |  | 30/08/2021 |  |  |  |  | Epaisseur de la couche : |  |  |  | 6 cm
| Section contrôlée : |  |  |  | Carrefour av. Garnier rue Gerland |  |  |  |  | Conditions météorologiques : |  |  |  | Couvert
| Atelier de mise en œuvre : |  |  |  | Atelier manuel
2/ | CRITERES DE CONFORMITE
Source des critères :
| Définition des critères / objectifs : | [5 empty] | PMT > 0.4
3/ | RESULTATS DES ESSAIS |  |  |  |  | Volume de matériau utilisé: |  |  |  | 25 000 m3 |  |  | mm3
|  | N° essai | Profil | Position |  |  | Diamètre moyen de la tache (mm) |  |  |  | Profondeurs de macrotexture (mm)
0
|  | 1 |  |  |  |  | 200 |  |  |  | 0.8
|  | 2 |  |  |  |  | 210 |  |  |  | 0.72
|  | 3 |  |  |  |  | 225 |  |  |  | 0.63
|  | 4 |  |  |  |  | 225 |  |  |  | 0.63
|  | 5 |  |  |  |  | 205 |  |  |  | 0.76
|  | 6 |  |  |  |  | 225 |  |  |  | 0.63
|  | 7 |  |  |  |  | 220 |  |  |  | 0.66
|  | 8 |  |  |  |  | 220 |  |  |  | 0.66
|  | 9 |  |  |  |  | 230 |  |  |  | 0.6
|  | Nb d'essais: |  | Profondeur de macrotexture générale : | [6 empty] | 0.68
|  | 9 |  | Pourcentage de valeurs conformes: | [6 empty] | 100
4/ | CONCLUSIONS
Contrôle | [12 empty] | Nom |  | F. MONTET
Conforme | [12 empty] | Fonction |  | Technicien de laboratoire
5/ | COMMENTAIRES
Visa

## 110621
[5 empty] | COMPTE RENDU D'ESSAIS | [9 empty] | Réfection de tranchées Lyon 7ème
MESURE DE LA PROFONDEUR DE MACROTEXTURE DE LA SURFACE D'UN REVETEMENT (NF EN 13036-1)
[5 empty] | PMT |  | n° | 01 | RA L14C |  |  | 2021-06-14
[8 empty] | Chrono | N° d'affaire |  |  | Date de rédaction
Laboratoire :
1/ | RENSEIGNEMENTS GENERAUX
| Opérateur : |  |  |  | F. Montet |  |  |  |  | Produit contrôlé : |  |  |  | BBSG 0/10 Classe 2
| Date de l'essai : |  |  |  | 11/06/2021 |  |  |  |  | Numéro de formule |  |  |  | 106
| Couche : |  |  |  | Roulement |  |  |  |  | Lieu de fabrication : |  |  |  | P2R
| Date de mise en œuvre : |  |  |  | 11/06/2021 |  |  |  |  | Epaisseur de la couche : |  |  |  | 6 cm
| Section contrôlée : |  |  |  | Rue de Gerland |  |  |  |  | Conditions météorologiques : |  |  |  | Beau
| Atelier de mise en œuvre : |  |  |  | Mini finisseur, bomag bw 120 ad
2/ | CRITERES DE CONFORMITE
Source des critères :
| Définition des critères / objectifs : | [5 empty] | PMT > 0.4
3/ | RESULTATS DES ESSAIS |  |  |  |  | Volume de matériau utilisé: |  |  |  | 25 000 m3 |  |  | mm3
|  | N° essai | Profil | Position |  |  | Diamètre moyen de la tache (mm) |  |  |  | Profondeurs de macrotexture (mm)
0
|  | 1 |  |  |  |  | 230 |  |  |  | 0.6
|  | 2 |  |  |  |  | 220 |  |  |  | 0.66
|  | 3 |  |  |  |  | 225 |  |  |  | 0.63
|  | 4 |  |  |  |  | 225 |  |  |  | 0.63
|  | 5 |  |  |  |  | 205 |  |  |  | 0.76
|  | 6 |  |  |  |  | 230 |  |  |  | 0.6
|  | 7 |  |  |  |  | 210 |  |  |  | 0.72
|  | 8 |  |  |  |  | 220 |  |  |  | 0.66
|  | 9 |  |  |  |  | 220 |  |  |  | 0.66
|  | 10 |  |  |  |  | 235 |  |  |  | 0.58
|  | 11 |  |  |  |  | 220 |  |  |  | 0.66
|  | 12 |  |  |  |  | 225 |  |  |  | 0.63
|  | 13 |  |  |  |  | 215 |  |  |  | 0.69
|  | 14 |  |  |  |  | 205 |  |  |  | 0.76
|  | 15 |  |  |  |  | 215 |  |  |  | 0.69
|  | Nb d'essais: |  | Profondeur de macrotexture générale : | [6 empty] | 0.66
|  | 15 |  | Pourcentage de valeurs conformes: | [6 empty] | 100
4/ | CONCLUSIONS
Contrôle | [12 empty] | Nom |  | F. MONTET
Conforme | [12 empty] | Fonction |  | Technicien de laboratoire
5/ | COMMENTAIRES
Visa