## 221025 BBSG égalité
[5 empty] | COMPTE RENDU D'ESSAIS | [10 empty] | Lyon Réfection Tranchées Enrobés Lot 3
MESURE DE LA PROFONDEUR DE MACROTEXTURE DE LA SURFACE D'UN REVETEMENT (NF EN 13036-1)
[5 empty] | PMT |  | n° | 6 | RA P23C |  |  |  | 2025-10-23
[8 empty] | Chrono | N° d'affaire |  |  |  | Date de rédaction
Laboratoire : |  |  |  |  | Laboratoire Rhône Auvergne - 29-31 rue des tâches - ZI mi-plaine - 69800 SAINT PRIEST
1/ | RENSEIGNEMENTS GENERAUX
| Opérateur : |  |  |  | M. Polga-Payet |  |  |  |  | Produit contrôlé : |  |  |  |  | BBSG 0/10 Cl3 - 15%AE
| Date de l'essai : |  |  |  | 2025-10-22 |  |  |  |  | Numéro de formule |  |  |  |  | 110
| Couche : |  |  |  | Base |  |  |  |  | Lieu de fabrication : |  |  |  |  | P2R
| Date de mise en œuvre : |  |  |  | 2025-10-22 |  |  |  |  | Epaisseur de la couche : |  |  |  |  | 6 cm
| Section contrôlée : |  |  |  | Tranchées rue de l'égalité St Priest |  |  |  |  | Conditions météorologiques : |  |  |  |  | Couvert, pluie
| Atelier de mise en œuvre : |  |  |  | Mini-finisseur, Bomag bw120ad
2/ | CRITERES DE CONFORMITE
Source des critères :
| Définition des critères / objectifs : | [5 empty] | PMT ≥ 0.4
3/ | RESULTATS DES ESSAIS |  |  |  |  | Volume de matériau utilisé: |  |  |  |  | 25 000 m3 |  |  | mm3
|  | N° essai | Profil | Position |  |  | Diamètre moyen de la tache (mm) |  |  |  |  | Profondeurs de macrotexture (mm)
0
|  | 1 |  |  |  |  | 180 |  |  |  |  | 0.98
|  | 2 |  |  |  |  | 202.5 |  |  |  |  | 0.78
|  | 3 |  |  |  |  | 192.5 |  |  |  |  | 0.86
|  | 4 |  |  |  |  | 197.5 |  |  |  |  | 0.82
|  | 5 |  |  |  |  | 185 |  |  |  |  | 0.93
|  | 6 |  |  |  |  | 190 |  |  |  |  | 0.88
|  | 7 |  |  |  |  | 195 |  |  |  |  | 0.84
|  | 8 |  |  |  |  | 200 |  |  |  |  | 0.8
|  | Nb d'essais: |  | Profondeur de macrotexture générale : | [7 empty] | 0.86125
|  | 8 |  | Pourcentage de valeurs conformes: | [7 empty] | 100
4/ | CONCLUSIONS
Contrôle | [13 empty] | Nom |  | Marion POLGA-PAYET
Conforme | [13 empty] | Fonction |  | Technicienne de laboratoire
5/ | COMMENTAIRES
Visa

## 240625 Girard BBSG
[5 empty] | COMPTE RENDU D'ESSAIS | [10 empty] | Lyon Réfection Tranchées Enrobés Lot 3
MESURE DE LA PROFONDEUR DE MACROTEXTURE DE LA SURFACE D'UN REVETEMENT (NF EN 13036-1)
[5 empty] | PMT |  | n° | 5 | RA P23C |  |  |  | 24/06/2025
[8 empty] | Chrono | N° d'affaire |  |  |  | Date de rédaction
Laboratoire : |  |  |  |  | Laboratoire Rhône Auvergne - 29-31 rue des tâches - ZI mi-plaine - 69800 SAINT PRIEST
1/ | RENSEIGNEMENTS GENERAUX
| Opérateur : |  |  |  | F. Montet |  |  |  |  | Produit contrôlé : |  |  |  |  | BBSG 0/10 Classe 3
| Date de l'essai : |  |  |  | 24/06/2025 |  |  |  |  | Numéro de formule |  |  |  |  | 110
| Couche : |  |  |  | Roulement |  |  |  |  | Lieu de fabrication : |  |  |  |  | P2R
| Date de mise en œuvre : |  |  |  | 24/06/2025 |  |  |  |  | Epaisseur de la couche : |  |  |  |  | 6 cm
| Section contrôlée : |  |  |  | Rue colonel Girard |  |  |  |  | Conditions météorologiques : |  |  |  |  | Beau
| Atelier de mise en œuvre : |  |  |  | Mini-finisseur, Bomag bw120ad
2/ | CRITERES DE CONFORMITE
Source des critères :
| Définition des critères / objectifs : | [5 empty] | PMT ≥ 0.4
3/ | RESULTATS DES ESSAIS |  |  |  |  | Volume de matériau utilisé: |  |  |  |  | 25 000 m3 |  |  | mm3
|  | N° essai | Profil | Position |  |  | Diamètre moyen de la tache (mm) |  |  |  |  | Profondeurs de macrotexture (mm)
0
|  | 1 |  |  |  |  | 230 |  |  |  |  | 0.6
|  | 2 |  |  |  |  | 205 |  |  |  |  | 0.76
|  | 3 |  |  |  |  | 200 |  |  |  |  | 0.8
|  | 4 |  |  |  |  | 205 |  |  |  |  | 0.76
|  | 5 |  |  |  |  | 205 |  |  |  |  | 0.76
|  | 6 |  |  |  |  | 205 |  |  |  |  | 0.76
|  | 7 |  |  |  |  | 205 |  |  |  |  | 0.76
|  | 8 |  |  |  |  | 220 |  |  |  |  | 0.66
|  | 9 |  |  |  |  | 215 |  |  |  |  | 0.69
|  | 10 |  |  |  |  | 210 |  |  |  |  | 0.72
|  | 11 |  |  |  |  | 185 |  |  |  |  | 0.93
|  | 12 |  |  |  |  | 210 |  |  |  |  | 0.72
|  | 13 |  |  |  |  | 210 |  |  |  |  | 0.72
|  | 14 |  |  |  |  | 195 |  |  |  |  | 0.84
|  | 15 |  |  |  |  | 205 |  |  |  |  | 0.76
|  | 16 |  |  |  |  | 210 |  |  |  |  | 0.72
|  | 17 |  |  |  |  | 200 |  |  |  |  | 0.8
|  | 18 |  |  |  |  | 195 |  |  |  |  | 0.84
|  | 19 |  |  |  |  | 195 |  |  |  |  | 0.84
|  | 20 |  |  |  |  | 205 |  |  |  |  | 0.76
|  | Nb d'essais: |  | Profondeur de macrotexture générale : | [7 empty] | 0.76
|  | 20 |  | Pourcentage de valeurs conformes: | [7 empty] | 100
4/ | CONCLUSIONS
Contrôle | [13 empty] | Nom |  | F. MONTET
Conforme | [13 empty] | Fonction |  | Technicien de laboratoire
5/ | COMMENTAIRES
Visa

## 260525 BBSG R de Lyon
[5 empty] | COMPTE RENDU D'ESSAIS | [10 empty] | Lyon Réfection Tranchées Enrobés Lot 3
MESURE DE LA PROFONDEUR DE MACROTEXTURE DE LA SURFACE D'UN REVETEMENT (NF EN 13036-1)
[5 empty] | PMT |  | n° | 4 | RA P23C |  |  |  | 26/05/2025
[8 empty] | Chrono | N° d'affaire |  |  |  | Date de rédaction
Laboratoire : |  |  |  |  | Laboratoire Rhône Auvergne - 29-31 rue des tâches - ZI mi-plaine - 69800 SAINT PRIEST
1/ | RENSEIGNEMENTS GENERAUX
| Opérateur : |  |  |  | F. Montet |  |  |  |  | Produit contrôlé : |  |  |  |  | BBSG 0/10 Classe 3
| Date de l'essai : |  |  |  | 26/05/2025 |  |  |  |  | Numéro de formule |  |  |  |  | 110
| Couche : |  |  |  | Roulement |  |  |  |  | Lieu de fabrication : |  |  |  |  | P2R
| Date de mise en œuvre : |  |  |  | 26/05/2025 |  |  |  |  | Epaisseur de la couche : |  |  |  |  | 6 cm
| Section contrôlée : |  |  |  | Route de Lyon - St Priest |  |  |  |  | Conditions météorologiques : |  |  |  |  | Beau
| Atelier de mise en œuvre : |  |  |  | Mini-finisseur, Bomag bw120ad
2/ | CRITERES DE CONFORMITE
Source des critères :
| Définition des critères / objectifs : | [5 empty] | PMT ≥ 0.4
3/ | RESULTATS DES ESSAIS |  |  |  |  | Volume de matériau utilisé: |  |  |  |  | 25 000 m3 |  |  | mm3
|  | N° essai | Profil | Position |  |  | Diamètre moyen de la tache (mm) |  |  |  |  | Profondeurs de macrotexture (mm)
0
|  | 1 |  |  |  |  | 205 |  |  |  |  | 0.76
|  | 2 |  |  |  |  | 205 |  |  |  |  | 0.76
|  | 3 |  |  |  |  | 210 |  |  |  |  | 0.72
|  | 4 |  |  |  |  | 195 |  |  |  |  | 0.84
|  | 5 |  |  |  |  | 190 |  |  |  |  | 0.88
|  | 6 |  |  |  |  | 205 |  |  |  |  | 0.76
|  | 7 |  |  |  |  | 210 |  |  |  |  | 0.72
|  | 8 |  |  |  |  | 215 |  |  |  |  | 0.69
|  | 9 |  |  |  |  | 190 |  |  |  |  | 0.88
|  | 10 |  |  |  |  | 205 |  |  |  |  | 0.76
|  | 11 |  |  |  |  | 195 |  |  |  |  | 0.84
|  | 12 |  |  |  |  | 200 |  |  |  |  | 0.8
|  | 13 |  |  |  |  | 215 |  |  |  |  | 0.69
|  | 14 |  |  |  |  | 210 |  |  |  |  | 0.72
|  | 15 |  |  |  |  | 210 |  |  |  |  | 0.72
|  | 16 |  |  |  |  | 190 |  |  |  |  | 0.88
|  | 17 |  |  |  |  | 210 |  |  |  |  | 0.72
|  | 18 |  |  |  |  | 210 |  |  |  |  | 0.72
|  | 19 |  |  |  |  | 195 |  |  |  |  | 0.84
|  | 20 |  |  |  |  | 205 |  |  |  |  | 0.76
|  | 21 |  |  |  |  | 220 |  |  |  |  | 0.66
|  | 22 |  |  |  |  | 215 |  |  |  |  | 0.69
|  | Nb d'essais: |  | Profondeur de macrotexture générale : | [7 empty] | 0.76
|  | 22 |  | Pourcentage de valeurs conformes: | [7 empty] | 100
4/ | CONCLUSIONS
Contrôle | [13 empty] | Nom |  | F. MONTET
Conforme | [13 empty] | Fonction |  | Technicien de laboratoire
5/ | COMMENTAIRES
Visa

## 160525 BBSG Route de Lyon
[5 empty] | COMPTE RENDU D'ESSAIS | [10 empty] | Lyon Réfection Tranchées Enrobés Lot 3
MESURE DE LA PROFONDEUR DE MACROTEXTURE DE LA SURFACE D'UN REVETEMENT (NF EN 13036-1)
[5 empty] | PMT |  | n° | 3 | RA P23C |  |  |  | 16/05/2025
[8 empty] | Chrono | N° d'affaire |  |  |  | Date de rédaction
Laboratoire : |  |  |  |  | Laboratoire Rhône Auvergne - 29-31 rue des tâches - ZI mi-plaine - 69800 SAINT PRIEST
1/ | RENSEIGNEMENTS GENERAUX
| Opérateur : |  |  |  | F. Montet |  |  |  |  | Produit contrôlé : |  |  |  |  | BBSG 0/10 Classe 3
| Date de l'essai : |  |  |  | 16/05/2025 |  |  |  |  | Numéro de formule |  |  |  |  | 110
| Couche : |  |  |  | Roulement |  |  |  |  | Lieu de fabrication : |  |  |  |  | P2R
| Date de mise en œuvre : |  |  |  | 16/05/2025 |  |  |  |  | Epaisseur de la couche : |  |  |  |  | 6 cm
| Section contrôlée : |  |  |  | Route de Lyon - St Priest |  |  |  |  | Conditions météorologiques : |  |  |  |  | Beau
| Atelier de mise en œuvre : |  |  |  | Mini-finisseur, Bomag bw120ad
2/ | CRITERES DE CONFORMITE
Source des critères :
| Définition des critères / objectifs : | [5 empty] | PMT ≥ 0.4
3/ | RESULTATS DES ESSAIS |  |  |  |  | Volume de matériau utilisé: |  |  |  |  | 25 000 m3 |  |  | mm3
|  | N° essai | Profil | Position |  |  | Diamètre moyen de la tache (mm) |  |  |  |  | Profondeurs de macrotexture (mm)
0
|  | 1 |  |  |  |  | 205 |  |  |  |  | 0.76
|  | 2 |  |  |  |  | 215 |  |  |  |  | 0.69
|  | 3 |  |  |  |  | 220 |  |  |  |  | 0.66
|  | 4 |  |  |  |  | 210 |  |  |  |  | 0.72
|  | 5 |  |  |  |  | 215 |  |  |  |  | 0.69
|  | 6 |  |  |  |  | 195 |  |  |  |  | 0.84
|  | 7 |  |  |  |  | 210 |  |  |  |  | 0.72
|  | 8 |  |  |  |  | 195 |  |  |  |  | 0.84
|  | 9 |  |  |  |  | 190 |  |  |  |  | 0.88
|  | 10 |  |  |  |  | 200 |  |  |  |  | 0.8
|  | 11 |  |  |  |  | 205 |  |  |  |  | 0.76
|  | 12 |  |  |  |  | 205 |  |  |  |  | 0.76
|  | 13 |  |  |  |  | 220 |  |  |  |  | 0.66
|  | 14 |  |  |  |  | 215 |  |  |  |  | 0.69
|  | 15 |  |  |  |  | 210 |  |  |  |  | 0.72
|  | 16 |  |  |  |  | 195 |  |  |  |  | 0.84
|  | 17 |  |  |  |  | 200 |  |  |  |  | 0.8
|  | 18 |  |  |  |  | 200 |  |  |  |  | 0.8
|  | 19 |  |  |  |  | 195 |  |  |  |  | 0.84
|  | 20 |  |  |  |  | 190 |  |  |  |  | 0.88
|  | Nb d'essais: |  | Profondeur de macrotexture générale : | [7 empty] | 0.77
|  | 20 |  | Pourcentage de valeurs conformes: | [7 empty] | 100
4/ | CONCLUSIONS
Contrôle | [13 empty] | Nom |  | F. MONTET
Conforme | [13 empty] | Fonction |  | Technicien de laboratoire
5/ | COMMENTAIRES
Visa

## 050525 BBSG Bernard
[5 empty] | COMPTE RENDU D'ESSAIS | [10 empty] | Lyon Réfection Tranchées Enrobés Lot 3
MESURE DE LA PROFONDEUR DE MACROTEXTURE DE LA SURFACE D'UN REVETEMENT (NF EN 13036-1)
[5 empty] | PMT |  | n° | 2 | RA P23C |  |  |  | 05/05/2025
[8 empty] | Chrono | N° d'affaire |  |  |  | Date de rédaction
Laboratoire : |  |  |  |  | Laboratoire Rhône Auvergne - 29-31 rue des tâches - ZI mi-plaine - 69800 SAINT PRIEST
1/ | RENSEIGNEMENTS GENERAUX
| Opérateur : |  |  |  | F. Montet |  |  |  |  | Produit contrôlé : |  |  |  |  | BBSG 0/10 Classe 3
| Date de l'essai : |  |  |  | 05/05/2025 |  |  |  |  | Numéro de formule |  |  |  |  | 110
| Couche : |  |  |  | Roulement |  |  |  |  | Lieu de fabrication : |  |  |  |  | P2R
| Date de mise en œuvre : |  |  |  | 05/05/2025 |  |  |  |  | Epaisseur de la couche : |  |  |  |  | 5 cm
| Section contrôlée : |  |  |  | 1 quai Claude Bernard |  |  |  |  | Conditions météorologiques : |  |  |  |  | Beau
| Atelier de mise en œuvre : |  |  |  | Atelier manuel, Bomag bw120ad
2/ | CRITERES DE CONFORMITE
Source des critères :
| Définition des critères / objectifs : | [5 empty] | PMT ≥ 0.4
3/ | RESULTATS DES ESSAIS |  |  |  |  | Volume de matériau utilisé: |  |  |  |  | 25 000 m3 |  |  | mm3
|  | N° essai | Profil | Position |  |  | Diamètre moyen de la tache (mm) |  |  |  |  | Profondeurs de macrotexture (mm)
0
|  | 1 |  |  |  |  | 235 |  |  |  |  | 0.58
|  | 2 |  |  |  |  | 220 |  |  |  |  | 0.66
|  | 3 |  |  |  |  | 205 |  |  |  |  | 0.76
|  | 4 |  |  |  |  | 235 |  |  |  |  | 0.58
|  | 5 |  |  |  |  | 210 |  |  |  |  | 0.72
|  | 6 |  |  |  |  | 225 |  |  |  |  | 0.63
|  | 7 |  |  |  |  | 215 |  |  |  |  | 0.69
|  | 8 |  |  |  |  | 225 |  |  |  |  | 0.63
|  | 9 |  |  |  |  | 220 |  |  |  |  | 0.66
|  | 10 |  |  |  |  | 215 |  |  |  |  | 0.69
|  | 11 |  |  |  |  | 220 |  |  |  |  | 0.66
|  | 12 |  |  |  |  | 205 |  |  |  |  | 0.76
|  | 13 |  |  |  |  | 205 |  |  |  |  | 0.76
|  | 14 |  |  |  |  | 210 |  |  |  |  | 0.72
|  | 15 |  |  |  |  | 210 |  |  |  |  | 0.72
|  | Nb d'essais: |  | Profondeur de macrotexture générale : | [7 empty] | 0.68
|  | 15 |  | Pourcentage de valeurs conformes: | [7 empty] | 100
4/ | CONCLUSIONS
Contrôle | [13 empty] | Nom |  | F. MONTET
Conforme | [13 empty] | Fonction |  | Technicien de laboratoire
5/ | COMMENTAIRES
Visa

## 300425 BBSG Crestin
[5 empty] | COMPTE RENDU D'ESSAIS | [10 empty] | Lyon Réfection Tranchées Enrobés Lot 3
MESURE DE LA PROFONDEUR DE MACROTEXTURE DE LA SURFACE D'UN REVETEMENT (NF EN 13036-1)
[5 empty] | PMT |  | n° | 1 | RA P23C |  |  |  | 30/04/2025
[8 empty] | Chrono | N° d'affaire |  |  |  | Date de rédaction
Laboratoire : |  |  |  |  | Laboratoire Rhône Auvergne - 29-31 rue des tâches - ZI mi-plaine - 69800 SAINT PRIEST
1/ | RENSEIGNEMENTS GENERAUX
| Opérateur : |  |  |  | Sylvain LHOPITAL |  |  |  |  | Produit contrôlé : |  |  |  |  | BBSG 0/10 Classe 2
| Date de l'essai : |  |  |  | 30/04/2025 |  |  |  |  | Numéro de formule |  |  |  |  | 106
| Couche : |  |  |  | Roulement |  |  |  |  | Lieu de fabrication : |  |  |  |  | P2R Pusignan
| Date de mise en œuvre : |  |  |  | 30/04/2025 |  |  |  |  | Epaisseur de la couche : |  |  |  |  | 6 cm
| Section contrôlée : |  |  |  | Rue du Dr Crestin |  |  |  |  | Conditions météorologiques : |  |  |  |  | Beau
| Atelier de mise en œuvre : |  |  |  | Manuel, Bomag BW65D
2/ | CRITERES DE CONFORMITE
Source des critères :
| Définition des critères / objectifs : | [5 empty] | PMT ≥ 0.4
3/ | RESULTATS DES ESSAIS |  |  |  |  | Volume de matériau utilisé: |  |  |  |  | 25 000 m3 |  |  | mm3
|  | N° essai | Profil | Position |  |  | Diamètre moyen de la tache (mm) |  |  |  |  | Profondeurs de macrotexture (mm)
0
|  | 1 |  |  |  |  | 225 |  |  |  |  | 0.63
|  | 2 |  |  |  |  | 210 |  |  |  |  | 0.72
|  | 3 |  |  |  |  | 235 |  |  |  |  | 0.58
|  | 4 |  |  |  |  | 210 |  |  |  |  | 0.72
|  | 5 |  |  |  |  | 225 |  |  |  |  | 0.63
|  | 6 |  |  |  |  | 205 |  |  |  |  | 0.76
|  | 7 |  |  |  |  | 215 |  |  |  |  | 0.69
|  | Nb d'essais: |  | Profondeur de macrotexture générale : | [7 empty] | 0.68
|  | 7 |  | Pourcentage de valeurs conformes: | [7 empty] | 100
4/ | CONCLUSIONS
Contrôle | [13 empty] | Nom |  | Sylvain LHOPITAL
Conforme | [13 empty] | Fonction |  | Chef de Section Laboratoire
5/ | COMMENTAIRES
Visa