## 060525 BBSG Montfort Eyzin
[5 empty] | COMPTE RENDU D'ESSAIS | [10 empty] | Vienne Condrieux - Travaux voiries Lot n°4
MESURE DE LA PROFONDEUR DE MACROTEXTURE DE LA SURFACE D'UN REVETEMENT (NF EN 13036-1)
[5 empty] | PMT |  | n° | 6 | RA M64C |  |  |  | 2025-05-07
[8 empty] | Chrono | N° d'affaire |  |  |  | Date de rédaction
Laboratoire : |  |  |  |  | Laboratoire Rhône Auvergne - 29-31 rue des tâches - ZI mi-plaine - 69800 SAINT PRIEST
1/ | RENSEIGNEMENTS GENERAUX
| Opérateur : |  |  |  | F. Montet |  |  |  |  | Produit contrôlé : |  |  |  |  | BBSG 0/10 Classe 3
| Date de l'essai : |  |  |  | 06/05/2025 |  |  |  |  | Numéro de formule |  |  |  |  | 100SA4
| Couche : |  |  |  | Roulement |  |  |  |  | Lieu de fabrication : |  |  |  |  | Sillans
| Date de mise en œuvre : |  |  |  | 06/05/2025 |  |  |  |  | Epaisseur de la couche : |  |  |  |  | 7 cm
| Section contrôlée : |  |  |  | Montfort Eyzin Pinet |  |  |  |  | Conditions météorologiques : |  |  |  |  | Beau
| Atelier de mise en œuvre : |  |  |  | Finisseur Volvo titan P7820C,Bomagbw161ad, bomag bw100ad
2/ | CRITERES DE CONFORMITE
Source des critères :
| Définition des critères / objectifs : | [5 empty] | PMT ≥ 0.4
3/ | RESULTATS DES ESSAIS |  |  |  |  | Volume de matériau utilisé: |  |  |  |  | 25 000 m3 |  |  | mm3
|  | N° essai | Profil | Position |  |  | Diamètre moyen de la tache (mm) |  |  |  |  | Profondeurs de macrotexture (mm)
0
|  | 1 |  |  |  |  | 255 |  |  |  |  | 0.49
|  | 2 |  |  |  |  | 215 |  |  |  |  | 0.69
|  | 3 |  |  |  |  | 225 |  |  |  |  | 0.63
|  | 4 |  |  |  |  | 225 |  |  |  |  | 0.63
|  | 5 |  |  |  |  | 245 |  |  |  |  | 0.53
|  | 6 |  |  |  |  | 260 |  |  |  |  | 0.47
|  | 7 |  |  |  |  | 245 |  |  |  |  | 0.53
|  | 8 |  |  |  |  | 220 |  |  |  |  | 0.66
|  | 9 |  |  |  |  | 215 |  |  |  |  | 0.69
|  | 10 |  |  |  |  | 220 |  |  |  |  | 0.66
|  | 11 |  |  |  |  | 230 |  |  |  |  | 0.6
|  | 12 |  |  |  |  | 210 |  |  |  |  | 0.72
|  | 13 |  |  |  |  | 220 |  |  |  |  | 0.66
|  | 14 |  |  |  |  | 215 |  |  |  |  | 0.69
|  | 15 |  |  |  |  | 205 |  |  |  |  | 0.76
|  | 16 |  |  |  |  | 210 |  |  |  |  | 0.72
|  | 17 |  |  |  |  | 220 |  |  |  |  | 0.66
|  | 18 |  |  |  |  | 210 |  |  |  |  | 0.72
|  | 19 |  |  |  |  | 235 |  |  |  |  | 0.58
|  | 20 |  |  |  |  | 275 |  |  |  |  | 0.42
|  | 21 |  |  |  |  | 225 |  |  |  |  | 0.63
|  | 22 |  |  |  |  | 220 |  |  |  |  | 0.66
|  | 23 |  |  |  |  | 225 |  |  |  |  | 0.63
|  | 24 |  |  |  |  | 215 |  |  |  |  | 0.69
|  | 25 |  |  |  |  | 210 |  |  |  |  | 0.72
|  | Nb d'essais: |  | Profondeur de macrotexture générale : | [7 empty] | 0.63
|  | 25 |  | Pourcentage de valeurs conformes: | [7 empty] | 100
4/ | CONCLUSIONS
Contrôle | [13 empty] | Nom |  | F. MONTET
Conforme | [13 empty] | Fonction |  | Technicien de laboratoire
5/ | COMMENTAIRES
Visa

## 070425 BBSG Compostière Eyzin
[5 empty] | COMPTE RENDU D'ESSAIS | [10 empty] | Eyzin Pinet Rte de la compostiere
MESURE DE LA PROFONDEUR DE MACROTEXTURE DE LA SURFACE D'UN REVETEMENT (NF EN 13036-1)
[5 empty] | PMT |  | n° | 5 | RA M64C |  |  |  | 07/04/2025
[8 empty] | Chrono | N° d'affaire |  |  |  | Date de rédaction
Laboratoire : |  |  |  |  | Laboratoire Rhône Auvergne - 29-31 rue des tâches - ZI mi-plaine - 69800 SAINT PRIEST
1/ | RENSEIGNEMENTS GENERAUX
| Opérateur : |  |  |  | Sylvain LHOPITAL |  |  |  |  | Produit contrôlé : |  |  |  |  | BBSG 0/10 Classe 3
| Date de l'essai : |  |  |  | 07/04/2025 |  |  |  |  | Numéro de formule |  |  |  |  | 100SA4
| Couche : |  |  |  | Roulement |  |  |  |  | Lieu de fabrication : |  |  |  |  | GMS Sillans
| Date de mise en œuvre : |  |  |  | 07/04/2025 |  |  |  |  | Epaisseur de la couche : |  |  |  |  | 6 cm
| Section contrôlée : |  |  |  | Rte de la compostiere |  |  |  |  | Conditions météorologiques : |  |  |  |  | Beau
| Atelier de mise en œuvre : |  |  |  | Volvo P9820D, Bomag BW120AD, Hamm HD90VO
2/ | CRITERES DE CONFORMITE
Source des critères :
| Définition des critères / objectifs : | [5 empty] | PMT ≥ 0.4
3/ | RESULTATS DES ESSAIS |  |  |  |  | Volume de matériau utilisé: |  |  |  |  | 25 000 m3 |  |  | mm3
|  | N° essai | Profil | Position |  |  | Diamètre moyen de la tache (mm) |  |  |  |  | Profondeurs de macrotexture (mm)
0
|  | 1 |  |  |  |  | 215 |  |  |  |  | 0.69
|  | 2 |  |  |  |  | 220 |  |  |  |  | 0.66
|  | 3 |  |  |  |  | 215 |  |  |  |  | 0.69
|  | 4 |  |  |  |  | 205 |  |  |  |  | 0.76
|  | 5 |  |  |  |  | 200 |  |  |  |  | 0.8
|  | 6 |  |  |  |  | 220 |  |  |  |  | 0.66
|  | 7 |  |  |  |  | 205 |  |  |  |  | 0.76
|  | 8 |  |  |  |  | 200 |  |  |  |  | 0.8
|  | 9 |  |  |  |  | 210 |  |  |  |  | 0.72
|  | 10 |  |  |  |  | 200 |  |  |  |  | 0.8
|  | 11 |  |  |  |  | 205 |  |  |  |  | 0.76
|  | 12 |  |  |  |  | 200 |  |  |  |  | 0.8
|  | 13 |  |  |  |  | 205 |  |  |  |  | 0.76
|  | 14 |  |  |  |  | 190 |  |  |  |  | 0.88
|  | 15 |  |  |  |  | 195 |  |  |  |  | 0.84
|  | 16 |  |  |  |  | 190 |  |  |  |  | 0.88
|  | 17 |  |  |  |  | 195 |  |  |  |  | 0.84
|  | 18 |  |  |  |  | 210 |  |  |  |  | 0.72
|  | 19 |  |  |  |  | 220 |  |  |  |  | 0.66
|  | 20 |  |  |  |  | 205 |  |  |  |  | 0.76
|  | Nb d'essais: |  | Profondeur de macrotexture générale : | [7 empty] | 0.762
|  | 20 |  | Pourcentage de valeurs conformes: | [7 empty] | 100
4/ | CONCLUSIONS
Contrôle | [13 empty] | Nom |  | SYLVAIN LHOPITAL
Conforme | [13 empty] | Fonction |  | Chef de section laboratoire
5/ | COMMENTAIRES
Visa

## 110424
[5 empty] | COMPTE RENDU D'ESSAIS | [10 empty] | Vienne Condrieux - Travaux voiries Lot n°4
MESURE DE LA PROFONDEUR DE MACROTEXTURE DE LA SURFACE D'UN REVETEMENT (NF EN 13036-1)
[5 empty] | PMT |  | n° | 4 | RA M64C |  |  |  | 2024-04-11
[8 empty] | Chrono | N° d'affaire |  |  |  | Date de rédaction
Laboratoire : |  |  |  |  | Laboratoire Rhône Auvergne - 29-31 rue des tâches - ZI mi-plaine - 69800 SAINT PRIEST
1/ | RENSEIGNEMENTS GENERAUX
| Opérateur : |  |  |  | F. Montet |  |  |  |  | Produit contrôlé : |  |  |  |  | BBSG 0/10 Classe 3
| Date de l'essai : |  |  |  | 11/04/2024 |  |  |  |  | Numéro de formule |  |  |  |  | 100SA4
| Couche : |  |  |  | Roulement |  |  |  |  | Lieu de fabrication : |  |  |  |  | Sillans
| Date de mise en œuvre : |  |  |  | 11/04/2024 |  |  |  |  | Epaisseur de la couche : |  |  |  |  | 5 cm
| Section contrôlée : |  |  |  | Route du vieux moulin |  |  |  |  | Conditions météorologiques : |  |  |  |  | Beau
| Atelier de mise en œuvre : |  |  |  | Finisseur Volvo titan P6820C, Hamm Hd DV+70i, bomag bw120ad
2/ | CRITERES DE CONFORMITE
Source des critères :
| Définition des critères / objectifs : | [5 empty] | PMT ≥ 0.4
3/ | RESULTATS DES ESSAIS |  |  |  |  | Volume de matériau utilisé: |  |  |  |  | 25 000 m3 |  |  | mm3
|  | N° essai | Profil | Position |  |  | Diamètre moyen de la tache (mm) |  |  |  |  | Profondeurs de macrotexture (mm)
0
|  | 1 |  |  |  |  | 220 |  |  |  |  | 0.66
|  | 2 |  |  |  |  | 210 |  |  |  |  | 0.72
|  | 3 |  |  |  |  | 200 |  |  |  |  | 0.8
|  | 4 |  |  |  |  | 215 |  |  |  |  | 0.69
|  | 5 |  |  |  |  | 215 |  |  |  |  | 0.69
|  | 6 |  |  |  |  | 215 |  |  |  |  | 0.69
|  | 7 |  |  |  |  | 195 |  |  |  |  | 0.84
|  | 8 |  |  |  |  | 210 |  |  |  |  | 0.72
|  | 9 |  |  |  |  | 225 |  |  |  |  | 0.63
|  | 10 |  |  |  |  | 195 |  |  |  |  | 0.84
|  | 11 |  |  |  |  | 220 |  |  |  |  | 0.66
|  | 12 |  |  |  |  | 195 |  |  |  |  | 0.84
|  | 13 |  |  |  |  | 205 |  |  |  |  | 0.76
|  | 14 |  |  |  |  | 210 |  |  |  |  | 0.72
|  | 15 |  |  |  |  | 215 |  |  |  |  | 0.69
|  | 16 |  |  |  |  | 230 |  |  |  |  | 0.6
|  | 17 |  |  |  |  | 210 |  |  |  |  | 0.72
|  | 18 |  |  |  |  | 195 |  |  |  |  | 0.84
|  | 19 |  |  |  |  | 215 |  |  |  |  | 0.69
|  | 20 |  |  |  |  | 220 |  |  |  |  | 0.66
|  | Nb d'essais: |  | Profondeur de macrotexture générale : | [7 empty] | 0.72
|  | 20 |  | Pourcentage de valeurs conformes: | [7 empty] | 100
4/ | CONCLUSIONS
Contrôle | [13 empty] | Nom |  | F. MONTET
Conforme | [13 empty] | Fonction |  | Technicien de laboratoire
5/ | COMMENTAIRES
Visa

## 210324 BBSG Chonas Muriers
[5 empty] | COMPTE RENDU D'ESSAIS | [10 empty] | Vienne Condrieu Travaux de voirie Lot 4
MESURE DE LA PROFONDEUR DE MACROTEXTURE DE LA SURFACE D'UN REVETEMENT (NF EN 13036-1)
[5 empty] | PMT |  | n° | 3 | RA M64C |  |  |  | 21/03/2024
[8 empty] | Chrono | N° d'affaire |  |  |  | Date de rédaction
Laboratoire : |  |  |  |  | Laboratoire Rhône Auvergne - 29-31 rue des tâches - ZI mi-plaine - 69800 SAINT PRIEST
1/ | RENSEIGNEMENTS GENERAUX
| Opérateur : |  |  |  | Sylvain LHOPITAL |  |  |  |  | Produit contrôlé : |  |  |  |  | BBSG 0/10 Classe 3
| Date de l'essai : |  |  |  | 21/03/2024 |  |  |  |  | Numéro de formule |  |  |  |  | 100SA4
| Couche : |  |  |  | Roulement |  |  |  |  | Lieu de fabrication : |  |  |  |  | GMS Sillans
| Date de mise en œuvre : |  |  |  | 21/03/2024 |  |  |  |  | Epaisseur de la couche : |  |  |  |  | 5 cm
| Section contrôlée : |  |  |  | Allée des Muriers |  |  |  |  | Conditions météorologiques : |  |  |  |  | Beau
| Atelier de mise en œuvre : |  |  |  | Vogele Super1800-3i , Bomag BW120AD
2/ | CRITERES DE CONFORMITE
Source des critères :
| Définition des critères / objectifs : | [5 empty] | PMT ≥ 0.4
3/ | RESULTATS DES ESSAIS |  |  |  |  | Volume de matériau utilisé: |  |  |  |  | 25 000 m3 |  |  | mm3
|  | N° essai | Profil | Position |  |  | Diamètre moyen de la tache (mm) |  |  |  |  | Profondeurs de macrotexture (mm)
0
|  | 1 |  |  |  |  | 215 |  |  |  |  | 0.69
|  | 2 |  |  |  |  | 205 |  |  |  |  | 0.76
|  | 3 |  |  |  |  | 200 |  |  |  |  | 0.8
|  | 4 |  |  |  |  | 220 |  |  |  |  | 0.66
|  | 5 |  |  |  |  | 205 |  |  |  |  | 0.76
|  | 6 |  |  |  |  | 190 |  |  |  |  | 0.88
|  | 7 |  |  |  |  | 190 |  |  |  |  | 0.88
|  | 8 |  |  |  |  | 185 |  |  |  |  | 0.93
|  | 9 |  |  |  |  | 180 |  |  |  |  | 0.98
|  | 10 |  |  |  |  | 200 |  |  |  |  | 0.8
|  | 11 |  |  |  |  | 185 |  |  |  |  | 0.93
|  | 12 |  |  |  |  | 195 |  |  |  |  | 0.84
|  | 13 |  |  |  |  | 210 |  |  |  |  | 0.72
|  | 14 |  |  |  |  | 200 |  |  |  |  | 0.8
|  | 15 |  |  |  |  | 180 |  |  |  |  | 0.98
|  | 16 |  |  |  |  | 205 |  |  |  |  | 0.76
|  | 17 |  |  |  |  | 215 |  |  |  |  | 0.69
|  | Nb d'essais: |  | Profondeur de macrotexture générale : | [7 empty] | 0.82
|  | 17 |  | Pourcentage de valeurs conformes: | [7 empty] | 100
4/ | CONCLUSIONS
Contrôle | [13 empty] | Nom |  | Sylvain LHOPITAL
Conforme | [13 empty] | Fonction |  | Chef de section laboratoire
5/ | COMMENTAIRES
Visa

## 291123
[5 empty] | COMPTE RENDU D'ESSAIS | [10 empty] | Vienne Condrieux - Travaux Voirie Lot n°4
MESURE DE LA PROFONDEUR DE MACROTEXTURE DE LA SURFACE D'UN REVETEMENT (NF EN 13036-1)
[5 empty] | PMT |  | n° | 2 | RA M64C |  |  |  | 30/11/2023
[8 empty] | Chrono | N° d'affaire |  |  |  | Date de rédaction
Laboratoire : |  |  |  |  | Laboratoire Rhône Auvergne - 29-31 rue des tâches - ZI mi-plaine - 69800 SAINT PRIEST
1/ | RENSEIGNEMENTS GENERAUX
| Opérateur : |  |  |  | F. Montet |  |  |  |  | Produit contrôlé : |  |  |  |  | BBSG 0/10 Classe 3
| Date de l'essai : |  |  |  | 29/11/2023 |  |  |  |  | Numéro de formule |  |  |  |  | 100SA2
| Couche : |  |  |  | Roulement |  |  |  |  | Lieu de fabrication : |  |  |  |  | Sillans
| Date de mise en œuvre : |  |  |  | 29/11/2023 |  |  |  |  | Epaisseur de la couche : |  |  |  |  | 6 cm
| Section contrôlée : |  |  |  | Rue des Grillons |  |  |  |  | Conditions météorologiques : |  |  |  |  | Beau
| Atelier de mise en œuvre : |  |  |  | Finisseur Vogele, bomag bw120ad,
2/ | CRITERES DE CONFORMITE
Source des critères :
| Définition des critères / objectifs : | [5 empty] | PMT ≥ 0.4
3/ | RESULTATS DES ESSAIS |  |  |  |  | Volume de matériau utilisé: |  |  |  |  | 25 000 m3 |  |  | mm3
|  | N° essai | Profil | Position |  |  | Diamètre moyen de la tache (mm) |  |  |  |  | Profondeurs de macrotexture (mm)
0
|  | 1 |  |  |  |  | 220 |  |  |  |  | 0.66
|  | 2 |  |  |  |  | 215 |  |  |  |  | 0.69
|  | 3 |  |  |  |  | 200 |  |  |  |  | 0.8
|  | 4 |  |  |  |  | 190 |  |  |  |  | 0.88
|  | 5 |  |  |  |  | 220 |  |  |  |  | 0.66
|  | 6 |  |  |  |  | 215 |  |  |  |  | 0.69
|  | 7 |  |  |  |  | 220 |  |  |  |  | 0.66
|  | 8 |  |  |  |  | 220 |  |  |  |  | 0.66
|  | 9 |  |  |  |  | 220 |  |  |  |  | 0.66
|  | 10 |  |  |  |  | 215 |  |  |  |  | 0.69
|  | 11 |  |  |  |  | 210 |  |  |  |  | 0.72
|  | 12 |  |  |  |  | 230 |  |  |  |  | 0.6
|  | 13 |  |  |  |  | 235 |  |  |  |  | 0.58
|  | 14 |  |  |  |  | 210 |  |  |  |  | 0.72
|  | 15 |  |  |  |  | 215 |  |  |  |  | 0.69
|  | 16 |  |  |  |  | 210 |  |  |  |  | 0.72
|  | 17 |  |  |  |  | 235 |  |  |  |  | 0.58
|  | 18 |  |  |  |  | 205 |  |  |  |  | 0.76
|  | 19 |  |  |  |  | 205 |  |  |  |  | 0.76
|  | 20 |  |  |  |  | 200 |  |  |  |  | 0.8
|  | Nb d'essais: |  | Profondeur de macrotexture générale : | [7 empty] | 0.7
|  | 20 |  | Pourcentage de valeurs conformes: | [7 empty] | 100
4/ | CONCLUSIONS
Contrôle | [13 empty] | Nom |  | F. MONTET
Conforme | [13 empty] | Fonction |  | Technicien de laboratoire
5/ | COMMENTAIRES
Visa

## 301023
[5 empty] | COMPTE RENDU D'ESSAIS | [10 empty] | Vienne Condrieux - Travaux Voirie Lot n°4
MESURE DE LA PROFONDEUR DE MACROTEXTURE DE LA SURFACE D'UN REVETEMENT (NF EN 13036-1)
[5 empty] | PMT |  | n° | 1 | RA M64C |  |  |  | 2023-10-31
[8 empty] | Chrono | N° d'affaire |  |  |  | Date de rédaction
Laboratoire : |  |  |  |  | Laboratoire Rhône Auvergne - 29-31 rue des tâches - ZI mi-plaine - 69800 SAINT PRIEST
1/ | RENSEIGNEMENTS GENERAUX
| Opérateur : |  |  |  | F. Montet |  |  |  |  | Produit contrôlé : |  |  |  |  | BBSG 0/10 Classe 3
| Date de l'essai : |  |  |  | 30/10/2023 |  |  |  |  | Numéro de formule |  |  |  |  | 100SA4
| Couche : |  |  |  | Roulement |  |  |  |  | Lieu de fabrication : |  |  |  |  | Sillans
| Date de mise en œuvre : |  |  |  | 30/10/2023 |  |  |  |  | Epaisseur de la couche : |  |  |  |  | 5 cm
| Section contrôlée : |  |  |  | Route de jardin |  |  |  |  | Conditions météorologiques : |  |  |  |  | Couvert
| Atelier de mise en œuvre : |  |  |  | 2 finisseurs, bomag bw 161 ad, Hamm hd DV90VO, hamm hd14
2/ | CRITERES DE CONFORMITE
Source des critères :
| Définition des critères / objectifs : | [5 empty] | PMT ≥ 0.4
3/ | RESULTATS DES ESSAIS |  |  |  |  | Volume de matériau utilisé: |  |  |  |  | 25 000 m3 |  |  | mm3
|  | N° essai | Profil | Position |  |  | Diamètre moyen de la tache (mm) |  |  |  |  | Profondeurs de macrotexture (mm)
0
|  | 1 |  | D |  |  | 220 |  |  |  |  | 0.66
|  | 2 |  | G |  |  | 240 |  |  |  |  | 0.55
|  | 3 |  | D |  |  | 210 |  |  |  |  | 0.72
|  | 4 |  | G |  |  | 215 |  |  |  |  | 0.69
|  | 5 |  | G |  |  | 235 |  |  |  |  | 0.58
|  | 6 |  | D |  |  | 210 |  |  |  |  | 0.72
|  | 7 |  | G |  |  | 240 |  |  |  |  | 0.55
|  | 8 |  | D |  |  | 240 |  |  |  |  | 0.55
|  | 9 |  | G |  |  | 235 |  |  |  |  | 0.58
|  | 10 |  | D |  |  | 220 |  |  |  |  | 0.66
|  | 11 |  | D |  |  | 220 |  |  |  |  | 0.66
|  | 12 |  | G |  |  | 225 |  |  |  |  | 0.63
|  | 13 |  | G |  |  | 235 |  |  |  |  | 0.58
|  | 14 |  | D |  |  | 220 |  |  |  |  | 0.66
|  | 15 |  | G |  |  | 190 |  |  |  |  | 0.88
|  | 16 |  | D |  |  | 225 |  |  |  |  | 0.63
|  | 17 |  | G |  |  | 210 |  |  |  |  | 0.72
|  | 18 |  | D |  |  | 210 |  |  |  |  | 0.72
|  | 19 |  | G |  |  | 215 |  |  |  |  | 0.69
|  | 20 |  | D |  |  | 195 |  |  |  |  | 0.84
|  | 21 |  | G |  |  | 205 |  |  |  |  | 0.76
|  | 22 |  | D |  |  | 215 |  |  |  |  | 0.69
|  | Nb d'essais: |  | Profondeur de macrotexture générale : | [7 empty] | 0.67
|  | 22 |  | Pourcentage de valeurs conformes: | [7 empty] | 100
4/ | CONCLUSIONS
Contrôle | [13 empty] | Nom |  | F. MONTET
Conforme | [13 empty] | Fonction |  | Technicien de laboratoire
5/ | COMMENTAIRES
Visa