## 160725 BBSG 116 Lacassagne
[5 empty] | COMPTE RENDU D'ESSAIS | [10 empty] | Avenue Lacassagne - Lyon 3eme
MESURE DE LA PROFONDEUR DE MACROTEXTURE DE LA SURFACE D'UN REVETEMENT (NF EN 13036-1)
[5 empty] | PMT |  | n° | 15 | RA M37C |  |  |  | 17/07/2025
[8 empty] | Chrono | N° d'affaire |  |  |  | Date de rédaction
Laboratoire : |  |  |  |  | Laboratoire Rhône Auvergne - 29-31 rue des tâches - ZI mi-plaine - 69800 SAINT PRIEST
1/ | RENSEIGNEMENTS GENERAUX
| Opérateur : |  |  |  | F. Montet |  |  |  |  | Produit contrôlé : |  |  |  |  | BBSG 0/10 Classe 3
| Date de l'essai : |  |  |  | 16/07/2025 |  |  |  |  | Numéro de formule |  |  |  |  | 116
| Couche : |  |  |  | Roulement |  |  |  |  | Lieu de fabrication : |  |  |  |  | P2R
| Date de mise en œuvre : |  |  |  | 16/07/2025 |  |  |  |  | Epaisseur de la couche : |  |  |  |  | 5 cm
| Section contrôlée : |  |  |  | Avenue Lacassagne, quai bus |  |  |  |  | Conditions météorologiques : |  |  |  |  | Beau
| Atelier de mise en œuvre : |  |  |  | Finisseur Volvo titan P7820C, Bomag bw161ad, hamm hd12
2/ | CRITERES DE CONFORMITE
Source des critères :
| Définition des critères / objectifs : | [5 empty] | PMT ≥ 0.4
3/ | RESULTATS DES ESSAIS |  |  |  |  | Volume de matériau utilisé: |  |  |  |  | 25 000 m3 |  |  | mm3
|  | N° essai | Profil | Position |  |  | Diamètre moyen de la tache (mm) |  |  |  |  | Profondeurs de macrotexture (mm)
0
|  | 1 |  |  |  |  | 215 |  |  |  |  | 0.69
|  | 2 |  |  |  |  | 230 |  |  |  |  | 0.6
|  | 3 |  |  |  |  | 205 |  |  |  |  | 0.76
|  | 4 |  |  |  |  | 215 |  |  |  |  | 0.69
|  | 5 |  |  |  |  | 200 |  |  |  |  | 0.8
|  | 6 |  |  |  |  | 215 |  |  |  |  | 0.69
|  | 7 |  |  |  |  | 220 |  |  |  |  | 0.66
|  | 8 |  |  |  |  | 220 |  |  |  |  | 0.66
|  | 9 |  |  |  |  | 200 |  |  |  |  | 0.8
|  | 10 |  |  |  |  | 210 |  |  |  |  | 0.72
|  | Nb d'essais: |  | Profondeur de macrotexture générale : | [7 empty] | 0.71
|  | 10 |  | Pourcentage de valeurs conformes: | [7 empty] | 100
4/ | CONCLUSIONS
Contrôle | [13 empty] | Nom |  | F. MONTET
Conforme | [13 empty] | Fonction |  | Technicien de laboratoire
5/ | COMMENTAIRES
Visa

## 160725 BBSG 143 Lacassagne
[5 empty] | COMPTE RENDU D'ESSAIS | [10 empty] | Avenue Lacassagne - Lyon 3eme
MESURE DE LA PROFONDEUR DE MACROTEXTURE DE LA SURFACE D'UN REVETEMENT (NF EN 13036-1)
[5 empty] | PMT |  | n° | 14 | RA M37C |  |  |  | 17/07/2025
[8 empty] | Chrono | N° d'affaire |  |  |  | Date de rédaction
Laboratoire : |  |  |  |  | Laboratoire Rhône Auvergne - 29-31 rue des tâches - ZI mi-plaine - 69800 SAINT PRIEST
1/ | RENSEIGNEMENTS GENERAUX
| Opérateur : |  |  |  | F. Montet |  |  |  |  | Produit contrôlé : |  |  |  |  | BBSG 0/14 Classe 3
| Date de l'essai : |  |  |  | 16/07/2025 |  |  |  |  | Numéro de formule |  |  |  |  | 143
| Couche : |  |  |  | Roulement |  |  |  |  | Lieu de fabrication : |  |  |  |  | P2R
| Date de mise en œuvre : |  |  |  | 16/07/2025 |  |  |  |  | Epaisseur de la couche : |  |  |  |  | 7 cm
| Section contrôlée : |  |  |  | Avenue Lacassagne |  |  |  |  | Conditions météorologiques : |  |  |  |  | Beau
| Atelier de mise en œuvre : |  |  |  | Finisseur Volvo titan P7820C, Bomag bw161ad, hamm hd12
2/ | CRITERES DE CONFORMITE
Source des critères :
| Définition des critères / objectifs : | [5 empty] | PMT ≥ 0.5
3/ | RESULTATS DES ESSAIS |  |  |  |  | Volume de matériau utilisé: |  |  |  |  | 25 000 m3 |  |  | mm3
|  | N° essai | Profil | Position |  |  | Diamètre moyen de la tache (mm) |  |  |  |  | Profondeurs de macrotexture (mm)
0
|  | 1 |  |  |  |  | 240 |  |  |  |  | 0.55
|  | 2 |  |  |  |  | 250 |  |  |  |  | 0.51
|  | 3 |  |  |  |  | 230 |  |  |  |  | 0.6
|  | 4 |  |  |  |  | 240 |  |  |  |  | 0.55
|  | 5 |  |  |  |  | 215 |  |  |  |  | 0.69
|  | 6 |  |  |  |  | 245 |  |  |  |  | 0.53
|  | 7 |  |  |  |  | 215 |  |  |  |  | 0.69
|  | 8 |  |  |  |  | 235 |  |  |  |  | 0.58
|  | 9 |  |  |  |  | 220 |  |  |  |  | 0.66
|  | 10 |  |  |  |  | 205 |  |  |  |  | 0.76
|  | 11 |  |  |  |  | 210 |  |  |  |  | 0.72
|  | 12 |  |  |  |  | 210 |  |  |  |  | 0.72
|  | 13 |  |  |  |  | 215 |  |  |  |  | 0.69
|  | 14 |  |  |  |  | 225 |  |  |  |  | 0.63
|  | 15 |  |  |  |  | 220 |  |  |  |  | 0.66
|  | 16 |  |  |  |  | 210 |  |  |  |  | 0.72
|  | Nb d'essais: |  | Profondeur de macrotexture générale : | [7 empty] | 0.64
|  | 16 |  | Pourcentage de valeurs conformes: | [7 empty] | 100
4/ | CONCLUSIONS
Contrôle | [13 empty] | Nom |  | F. MONTET
Conforme | [13 empty] | Fonction |  | Technicien de laboratoire
5/ | COMMENTAIRES
Entre Avenue Félix Faure et rue du Dauphiné | [13 empty] | Visa

## 150725 BBSG 110 Lacassagne
[5 empty] | COMPTE RENDU D'ESSAIS | [10 empty] | Avenue Lacassagne - Lyon 3eme
MESURE DE LA PROFONDEUR DE MACROTEXTURE DE LA SURFACE D'UN REVETEMENT (NF EN 13036-1)
[5 empty] | PMT |  | n° | 13 | RA M37C |  |  |  | 15/07/2025
[8 empty] | Chrono | N° d'affaire |  |  |  | Date de rédaction
Laboratoire : |  |  |  |  | Laboratoire Rhône Auvergne - 29-31 rue des tâches - ZI mi-plaine - 69800 SAINT PRIEST
1/ | RENSEIGNEMENTS GENERAUX
| Opérateur : |  |  |  | F. Montet |  |  |  |  | Produit contrôlé : |  |  |  |  | BBSG 0/10 Classe 3
| Date de l'essai : |  |  |  | 15/07/2025 |  |  |  |  | Numéro de formule |  |  |  |  | 110
| Couche : |  |  |  | Roulement |  |  |  |  | Lieu de fabrication : |  |  |  |  | P2R
| Date de mise en œuvre : |  |  |  | 15/07/2025 |  |  |  |  | Epaisseur de la couche : |  |  |  |  | 5 cm
| Section contrôlée : |  |  |  | Avenue Lacassagne |  |  |  |  | Conditions météorologiques : |  |  |  |  | Beau
| Atelier de mise en œuvre : |  |  |  | Finisseur Volvo titan P7820C, Bomag bw161ad, hamm hd12
2/ | CRITERES DE CONFORMITE
Source des critères :
| Définition des critères / objectifs : | [5 empty] | PMT ≥ 0.4
3/ | RESULTATS DES ESSAIS |  |  |  |  | Volume de matériau utilisé: |  |  |  |  | 25 000 m3 |  |  | mm3
|  | N° essai | Profil | Position |  |  | Diamètre moyen de la tache (mm) |  |  |  |  | Profondeurs de macrotexture (mm)
0
|  | 1 |  |  |  |  | 225 |  |  |  |  | 0.63
|  | 2 |  |  |  |  | 210 |  |  |  |  | 0.72
|  | 3 |  |  |  |  | 205 |  |  |  |  | 0.76
|  | 4 |  |  |  |  | 200 |  |  |  |  | 0.8
|  | 5 |  |  |  |  | 215 |  |  |  |  | 0.69
|  | 6 |  |  |  |  | 210 |  |  |  |  | 0.72
|  | 7 |  |  |  |  | 225 |  |  |  |  | 0.63
|  | 8 |  |  |  |  | 210 |  |  |  |  | 0.72
|  | 9 |  |  |  |  | 220 |  |  |  |  | 0.66
|  | 10 |  |  |  |  | 195 |  |  |  |  | 0.84
|  | 11 |  |  |  |  | 200 |  |  |  |  | 0.8
|  | 12 |  |  |  |  | 205 |  |  |  |  | 0.76
|  | 13 |  |  |  |  | 205 |  |  |  |  | 0.76
|  | 14 |  |  |  |  | 205 |  |  |  |  | 0.76
|  | 15 |  |  |  |  | 215 |  |  |  |  | 0.69
|  | 16 |  |  |  |  | 205 |  |  |  |  | 0.76
|  | 17 |  |  |  |  | 220 |  |  |  |  | 0.66
|  | 18 |  |  |  |  | 210 |  |  |  |  | 0.72
|  | 19 |  |  |  |  | 225 |  |  |  |  | 0.63
|  | 20 |  |  |  |  | 215 |  |  |  |  | 0.69
|  | Nb d'essais: |  | Profondeur de macrotexture générale : | [7 empty] | 0.72
|  | 20 |  | Pourcentage de valeurs conformes: | [7 empty] | 100
4/ | CONCLUSIONS
Contrôle | [13 empty] | Nom |  | F. MONTET
Conforme | [13 empty] | Fonction |  | Technicien de laboratoire
5/ | COMMENTAIRES
Entre rue Paul Bert et Avenue Félix Faure côté VL. | [13 empty] | Visa

## 100725 BBSG 116 Lacassagne
[5 empty] | COMPTE RENDU D'ESSAIS | [10 empty] | Avenue Lacassagne - Lyon 3eme
MESURE DE LA PROFONDEUR DE MACROTEXTURE DE LA SURFACE D'UN REVETEMENT (NF EN 13036-1)
[5 empty] | PMT |  | n° | 12 | RA M37C |  |  |  | 2025-07-11
[8 empty] | Chrono | N° d'affaire |  |  |  | Date de rédaction
Laboratoire : |  |  |  |  | Laboratoire Rhône Auvergne - 29-31 rue des tâches - ZI mi-plaine - 69800 SAINT PRIEST
1/ | RENSEIGNEMENTS GENERAUX
| Opérateur : |  |  |  | F. Montet |  |  |  |  | Produit contrôlé : |  |  |  |  | BBSG 0/10 Classe 3
| Date de l'essai : |  |  |  | 10/07/2025 |  |  |  |  | Numéro de formule |  |  |  |  | 116
| Couche : |  |  |  | Roulement |  |  |  |  | Lieu de fabrication : |  |  |  |  | P2R
| Date de mise en œuvre : |  |  |  | 10/07/2025 |  |  |  |  | Epaisseur de la couche : |  |  |  |  | 5 cm
| Section contrôlée : |  |  |  | 3 Avenue Lacassagne, quai bus |  |  |  |  | Conditions météorologiques : |  |  |  |  | Beau
| Atelier de mise en œuvre : |  |  |  | Finisseur Volvo titan P7820C, Bomag bw161ad, hamm hd12
2/ | CRITERES DE CONFORMITE
Source des critères :
| Définition des critères / objectifs : | [5 empty] | PMT ≥ 0.4
3/ | RESULTATS DES ESSAIS |  |  |  |  | Volume de matériau utilisé: |  |  |  |  | 25 000 m3 |  |  | mm3
|  | N° essai | Profil | Position |  |  | Diamètre moyen de la tache (mm) |  |  |  |  | Profondeurs de macrotexture (mm)
0
|  | 1 |  |  |  |  | 215 |  |  |  |  | 0.69
|  | 2 |  |  |  |  | 220 |  |  |  |  | 0.66
|  | 3 |  |  |  |  | 225 |  |  |  |  | 0.63
|  | 4 |  |  |  |  | 205 |  |  |  |  | 0.76
|  | 5 |  |  |  |  | 230 |  |  |  |  | 0.6
|  | Nb d'essais: |  | Profondeur de macrotexture générale : | [7 empty] | 0.67
|  | 5 |  | Pourcentage de valeurs conformes: | [7 empty] | 100
4/ | CONCLUSIONS
Contrôle | [13 empty] | Nom |  | F. MONTET
Conforme | [13 empty] | Fonction |  | Technicien de laboratoire
5/ | COMMENTAIRES
Visa

## 100725 BBSG 143 Lacassagne
[5 empty] | COMPTE RENDU D'ESSAIS | [10 empty] | Avenue Lacassagne - Lyon 3eme
MESURE DE LA PROFONDEUR DE MACROTEXTURE DE LA SURFACE D'UN REVETEMENT (NF EN 13036-1)
[5 empty] | PMT |  | n° | 11 | RA M37C |  |  |  | 2025-07-11
[8 empty] | Chrono | N° d'affaire |  |  |  | Date de rédaction
Laboratoire : |  |  |  |  | Laboratoire Rhône Auvergne - 29-31 rue des tâches - ZI mi-plaine - 69800 SAINT PRIEST
1/ | RENSEIGNEMENTS GENERAUX
| Opérateur : |  |  |  | F. Montet |  |  |  |  | Produit contrôlé : |  |  |  |  | BBSG 0/14 Classe 3
| Date de l'essai : |  |  |  | 10/07/2025 |  |  |  |  | Numéro de formule |  |  |  |  | 143
| Couche : |  |  |  | Roulement |  |  |  |  | Lieu de fabrication : |  |  |  |  | P2R
| Date de mise en œuvre : |  |  |  | 10/07/2025 |  |  |  |  | Epaisseur de la couche : |  |  |  |  | 7 cm
| Section contrôlée : |  |  |  | Avenue Lacassagne |  |  |  |  | Conditions météorologiques : |  |  |  |  | Beau
| Atelier de mise en œuvre : |  |  |  | Finisseur Volvo titan P7820C, Bomag bw161ad, hamm hd12
2/ | CRITERES DE CONFORMITE
Source des critères :
| Définition des critères / objectifs : | [5 empty] | PMT ≥ 0.5
3/ | RESULTATS DES ESSAIS |  |  |  |  | Volume de matériau utilisé: |  |  |  |  | 25 000 m3 |  |  | mm3
|  | N° essai | Profil | Position |  |  | Diamètre moyen de la tache (mm) |  |  |  |  | Profondeurs de macrotexture (mm)
0
|  | 1 |  |  |  |  | 210 |  |  |  |  | 0.72
|  | 2 |  |  |  |  | 250 |  |  |  |  | 0.51
|  | 3 |  |  |  |  | 215 |  |  |  |  | 0.69
|  | 4 |  |  |  |  | 205 |  |  |  |  | 0.76
|  | 5 |  |  |  |  | 215 |  |  |  |  | 0.69
|  | 6 |  |  |  |  | 210 |  |  |  |  | 0.72
|  | 7 |  |  |  |  | 210 |  |  |  |  | 0.72
|  | 8 |  |  |  |  | 205 |  |  |  |  | 0.76
|  | 9 |  |  |  |  | 220 |  |  |  |  | 0.66
|  | 10 |  |  |  |  | 215 |  |  |  |  | 0.69
|  | 11 |  |  |  |  | 210 |  |  |  |  | 0.72
|  | 12 |  |  |  |  | 220 |  |  |  |  | 0.66
|  | 13 |  |  |  |  | 210 |  |  |  |  | 0.72
|  | 14 |  |  |  |  | 225 |  |  |  |  | 0.63
|  | 15 |  |  |  |  | 210 |  |  |  |  | 0.72
|  | 16 |  |  |  |  | 220 |  |  |  |  | 0.66
|  | 17 |  |  |  |  | 205 |  |  |  |  | 0.76
|  | 18 |  |  |  |  | 225 |  |  |  |  | 0.63
|  | 19 |  |  |  |  | 225 |  |  |  |  | 0.63
|  | 20 |  |  |  |  | 215 |  |  |  |  | 0.69
|  | Nb d'essais: |  | Profondeur de macrotexture générale : | [7 empty] | 0.69
|  | 20 |  | Pourcentage de valeurs conformes: | [7 empty] | 100
4/ | CONCLUSIONS
Contrôle | [13 empty] | Nom |  | F. MONTET
Conforme | [13 empty] | Fonction |  | Technicien de laboratoire
5/ | COMMENTAIRES
EntreAvenue Félix Faure et rue du Dauphiné voie Bus | [13 empty] | Visa

## 100725 BBSG 110 Lacassagne
[5 empty] | COMPTE RENDU D'ESSAIS | [10 empty] | Avenue Lacassagne - Lyon 3eme
MESURE DE LA PROFONDEUR DE MACROTEXTURE DE LA SURFACE D'UN REVETEMENT (NF EN 13036-1)
[5 empty] | PMT |  | n° | 10 | RA M37C |  |  |  | 2025-07-11
[8 empty] | Chrono | N° d'affaire |  |  |  | Date de rédaction
Laboratoire : |  |  |  |  | Laboratoire Rhône Auvergne - 29-31 rue des tâches - ZI mi-plaine - 69800 SAINT PRIEST
1/ | RENSEIGNEMENTS GENERAUX
| Opérateur : |  |  |  | F. Montet |  |  |  |  | Produit contrôlé : |  |  |  |  | BBSG 0/10 Classe 3
| Date de l'essai : |  |  |  | 10/07/2025 |  |  |  |  | Numéro de formule |  |  |  |  | 110
| Couche : |  |  |  | Roulement |  |  |  |  | Lieu de fabrication : |  |  |  |  | P2R
| Date de mise en œuvre : |  |  |  | 10/07/2025 |  |  |  |  | Epaisseur de la couche : |  |  |  |  | 5 cm
| Section contrôlée : |  |  |  | Avenue Lacassagne |  |  |  |  | Conditions météorologiques : |  |  |  |  | Beau
| Atelier de mise en œuvre : |  |  |  | Finisseur Volvo titan P7820C, Bomag bw161ad, hamm hd12
2/ | CRITERES DE CONFORMITE
Source des critères :
| Définition des critères / objectifs : | [5 empty] | PMT ≥ 0.4
3/ | RESULTATS DES ESSAIS |  |  |  |  | Volume de matériau utilisé: |  |  |  |  | 25 000 m3 |  |  | mm3
|  | N° essai | Profil | Position |  |  | Diamètre moyen de la tache (mm) |  |  |  |  | Profondeurs de macrotexture (mm)
0
|  | 1 |  |  |  |  | 215 |  |  |  |  | 0.69
|  | 2 |  |  |  |  | 225 |  |  |  |  | 0.63
|  | 3 |  |  |  |  | 225 |  |  |  |  | 0.63
|  | 4 |  |  |  |  | 220 |  |  |  |  | 0.66
|  | 5 |  |  |  |  | 230 |  |  |  |  | 0.6
|  | 6 |  |  |  |  | 210 |  |  |  |  | 0.72
|  | 7 |  |  |  |  | 230 |  |  |  |  | 0.6
|  | 8 |  |  |  |  | 205 |  |  |  |  | 0.76
|  | 9 |  |  |  |  | 210 |  |  |  |  | 0.72
|  | 10 |  |  |  |  | 220 |  |  |  |  | 0.66
|  | 11 |  |  |  |  | 225 |  |  |  |  | 0.63
|  | 12 |  |  |  |  | 210 |  |  |  |  | 0.72
|  | Nb d'essais: |  | Profondeur de macrotexture générale : | [7 empty] | 0.67
|  | 12 |  | Pourcentage de valeurs conformes: | [7 empty] | 100
4/ | CONCLUSIONS
Contrôle | [13 empty] | Nom |  | F. MONTET
Conforme | [13 empty] | Fonction |  | Technicien de laboratoire
5/ | COMMENTAIRES
Entre rue Paul Bert et Avenue Félix Faure. | [13 empty] | Visa

## 090725 BBSG 110 Lacassagne
[5 empty] | COMPTE RENDU D'ESSAIS | [10 empty] | Avenue Lacassagne - Lyon 3eme
MESURE DE LA PROFONDEUR DE MACROTEXTURE DE LA SURFACE D'UN REVETEMENT (NF EN 13036-1)
[5 empty] | PMT |  | n° | 9 | RA M37C |  |  |  | 2025-07-11
[8 empty] | Chrono | N° d'affaire |  |  |  | Date de rédaction
Laboratoire : |  |  |  |  | Laboratoire Rhône Auvergne - 29-31 rue des tâches - ZI mi-plaine - 69800 SAINT PRIEST
1/ | RENSEIGNEMENTS GENERAUX
| Opérateur : |  |  |  | F. Montet |  |  |  |  | Produit contrôlé : |  |  |  |  | BBSG 0/10 Classe 3
| Date de l'essai : |  |  |  | 09/07/2025 |  |  |  |  | Numéro de formule |  |  |  |  | 110
| Couche : |  |  |  | Roulement |  |  |  |  | Lieu de fabrication : |  |  |  |  | P2R
| Date de mise en œuvre : |  |  |  | 09/07/2025 |  |  |  |  | Epaisseur de la couche : |  |  |  |  | 5 cm
| Section contrôlée : |  |  |  | Avenue Lacassagne |  |  |  |  | Conditions météorologiques : |  |  |  |  | Beau
| Atelier de mise en œuvre : |  |  |  | Finisseur Volvo titan P7820C, Bomag bw161ad, hamm hd12
2/ | CRITERES DE CONFORMITE
Source des critères :
| Définition des critères / objectifs : | [5 empty] | PMT ≥ 0.4
3/ | RESULTATS DES ESSAIS |  |  |  |  | Volume de matériau utilisé: |  |  |  |  | 25 000 m3 |  |  | mm3
|  | N° essai | Profil | Position |  |  | Diamètre moyen de la tache (mm) |  |  |  |  | Profondeurs de macrotexture (mm)
0
|  | 1 |  |  |  |  | 200 |  |  |  |  | 0.8
|  | 2 |  |  |  |  | 205 |  |  |  |  | 0.76
|  | 3 |  |  |  |  | 190 |  |  |  |  | 0.88
|  | 4 |  |  |  |  | 195 |  |  |  |  | 0.84
|  | 5 |  |  |  |  | 205 |  |  |  |  | 0.76
|  | 6 |  |  |  |  | 205 |  |  |  |  | 0.76
|  | 7 |  |  |  |  | 200 |  |  |  |  | 0.8
|  | 8 |  |  |  |  | 200 |  |  |  |  | 0.8
|  | 9 |  |  |  |  | 190 |  |  |  |  | 0.88
|  | 10 |  |  |  |  | 210 |  |  |  |  | 0.72
|  | 11 |  |  |  |  | 205 |  |  |  |  | 0.76
|  | 12 |  |  |  |  | 205 |  |  |  |  | 0.76
|  | Nb d'essais: |  | Profondeur de macrotexture générale : | [7 empty] | 0.79
|  | 12 |  | Pourcentage de valeurs conformes: | [7 empty] | 100
4/ | CONCLUSIONS
Contrôle | [13 empty] | Nom |  | F. MONTET
Conforme | [13 empty] | Fonction |  | Technicien de laboratoire
5/ | COMMENTAIRES
Entre rue Paul Bert et Avenue Félix Faure. | [13 empty] | Visa

## Nuit 12-130224
[5 empty] | COMPTE RENDU D'ESSAIS | [10 empty] | Villeurbanne - MBDC enrobés lot 6
MESURE DE LA PROFONDEUR DE MACROTEXTURE DE LA SURFACE D'UN REVETEMENT (NF EN 13036-1)
[5 empty] | PMT |  | n° | 8 | RA M37C |  |  |  | 13/02/2024
[8 empty] | Chrono | N° d'affaire |  |  |  | Date de rédaction
Laboratoire : |  |  |  |  | Laboratoire Rhône Auvergne - 29-31 rue des tâches - ZI mi-plaine - 69800 SAINT PRIEST
1/ | RENSEIGNEMENTS GENERAUX
| Opérateur : |  |  |  | F. Montet |  |  |  |  | Produit contrôlé : |  |  |  |  | BBSG 0/10 Classe 3
| Date de l'essai : |  |  |  | Nuit 12-13/02/2024 |  |  |  |  | Numéro de formule |  |  |  |  | 110
| Couche : |  |  |  | Roulement |  |  |  |  | Lieu de fabrication : |  |  |  |  | P2R
| Date de mise en œuvre : |  |  |  | Nuit 12-13/02/2024 |  |  |  |  | Epaisseur de la couche : |  |  |  |  | 6 cm
| Section contrôlée : |  |  |  | 129 rue Servient Lyon 3 |  |  |  |  | Conditions météorologiques : |  |  |  |  | Nuit
| Atelier de mise en œuvre : |  |  |  | Finisseur Volvo titan P7820C, Bomag bw120ad
2/ | CRITERES DE CONFORMITE
Source des critères :
| Définition des critères / objectifs : | [5 empty] | PMT ≥ 0.4
3/ | RESULTATS DES ESSAIS |  |  |  |  | Volume de matériau utilisé: |  |  |  |  | 25 000 m3 |  |  | mm3
|  | N° essai | Profil | Position |  |  | Diamètre moyen de la tache (mm) |  |  |  |  | Profondeurs de macrotexture (mm)
0
|  | 1 |  |  |  |  | 210 |  |  |  |  | 0.72
|  | 2 |  |  |  |  | 205 |  |  |  |  | 0.76
|  | 3 |  |  |  |  | 225 |  |  |  |  | 0.63
|  | 4 |  |  |  |  | 230 |  |  |  |  | 0.6
|  | 5 |  |  |  |  | 195 |  |  |  |  | 0.84
|  | 6 |  |  |  |  | 190 |  |  |  |  | 0.88
|  | 7 |  |  |  |  | 200 |  |  |  |  | 0.8
|  | 8 |  |  |  |  | 210 |  |  |  |  | 0.72
|  | 9 |  |  |  |  | 225 |  |  |  |  | 0.63
|  | 10 |  |  |  |  | 205 |  |  |  |  | 0.76
|  | 11 |  |  |  |  | 215 |  |  |  |  | 0.69
|  | 12 |  |  |  |  | 200 |  |  |  |  | 0.8
|  | 13 |  |  |  |  | 210 |  |  |  |  | 0.72
|  | 14 |  |  |  |  | 220 |  |  |  |  | 0.66
|  | Nb d'essais: |  | Profondeur de macrotexture générale : | [7 empty] | 0.73
|  | 14 |  | Pourcentage de valeurs conformes: | [7 empty] | 100
4/ | CONCLUSIONS
Contrôle | [13 empty] | Nom |  | F. MONTET
Conforme | [13 empty] | Fonction |  | Technicien de laboratoire
5/ | COMMENTAIRES
Visa

## 161123
[5 empty] | COMPTE RENDU D'ESSAIS | [10 empty] | Villeurbanne - MBDC enrobés lot 6
MESURE DE LA PROFONDEUR DE MACROTEXTURE DE LA SURFACE D'UN REVETEMENT (NF EN 13036-1)
[5 empty] | PMT |  | n° | 7 | RA M37C |  |  |  | 16/11/2023
[8 empty] | Chrono | N° d'affaire |  |  |  | Date de rédaction
Laboratoire : |  |  |  |  | Laboratoire Rhône Auvergne - 29-31 rue des tâches - ZI mi-plaine - 69800 SAINT PRIEST
1/ | RENSEIGNEMENTS GENERAUX
| Opérateur : |  |  |  | F. Montet, C. Rigo |  |  |  |  | Produit contrôlé : |  |  |  |  | BBSG 0/10 Classe 3
| Date de l'essai : |  |  |  | 16/11/2023 |  |  |  |  | Numéro de formule |  |  |  |  | 114
| Couche : |  |  |  | Roulement |  |  |  |  | Lieu de fabrication : |  |  |  |  | P2R
| Date de mise en œuvre : |  |  |  | 16/11/2023 |  |  |  |  | Epaisseur de la couche : |  |  |  |  | 6 cm
| Section contrôlée : |  |  |  | Rue Pierre Mansard |  |  |  |  | Conditions météorologiques : |  |  |  |  | Couvert
| Atelier de mise en œuvre : |  |  |  | Finisseur Vogele, Hamm hd+ 90i vv, bomag bw120ad
2/ | CRITERES DE CONFORMITE
Source des critères :
| Définition des critères / objectifs : | [5 empty] | PMT ≥ 0.4
3/ | RESULTATS DES ESSAIS |  |  |  |  | Volume de matériau utilisé: |  |  |  |  | 25 000 m3 |  |  | mm3
|  | N° essai | Profil | Position |  |  | Diamètre moyen de la tache (mm) |  |  |  |  | Profondeurs de macrotexture (mm)
0
|  | 1 |  |  |  |  | 210 |  |  |  |  | 0.72
|  | 2 |  |  |  |  | 210 |  |  |  |  | 0.72
|  | 3 |  |  |  |  | 190 |  |  |  |  | 0.88
|  | 4 |  |  |  |  | 185 |  |  |  |  | 0.93
|  | 5 |  |  |  |  | 185 |  |  |  |  | 0.93
|  | 6 |  |  |  |  | 190 |  |  |  |  | 0.88
|  | 7 |  |  |  |  | 190 |  |  |  |  | 0.88
|  | 8 |  |  |  |  | 185 |  |  |  |  | 0.93
|  | 9 |  |  |  |  | 200 |  |  |  |  | 0.8
|  | 10 |  |  |  |  | 195 |  |  |  |  | 0.84
|  | 11 |  |  |  |  | 215 |  |  |  |  | 0.69
|  | 12 |  |  |  |  | 205 |  |  |  |  | 0.76
|  | 13 |  |  |  |  | 205 |  |  |  |  | 0.76
|  | 14 |  |  |  |  | 190 |  |  |  |  | 0.88
|  | 15 |  |  |  |  | 195 |  |  |  |  | 0.84
|  | 16 |  |  |  |  | 185 |  |  |  |  | 0.93
|  | 17 |  |  |  |  | 190 |  |  |  |  | 0.88
|  | 18 |  |  |  |  | 185 |  |  |  |  | 0.93
|  | 19 |  |  |  |  | 175 |  |  |  |  | 1.04
|  | 20 |  |  |  |  | 200 |  |  |  |  | 0.8
|  | 21 |  |  |  |  | 205 |  |  |  |  | 0.76
|  | 22 |  |  |  |  | 185 |  |  |  |  | 0.93
|  | Nb d'essais: |  | Profondeur de macrotexture générale : | [7 empty] | 0.85
|  | 22 |  | Pourcentage de valeurs conformes: | [7 empty] | 100
4/ | CONCLUSIONS
Contrôle | [13 empty] | Nom |  | F. MONTET
Conforme | [13 empty] | Fonction |  | Technicien de laboratoire
5/ | COMMENTAIRES
Visa

## 260723
[5 empty] | COMPTE RENDU D'ESSAIS | [10 empty] | Villeurbanne - MBDC enrobés lot 6
MESURE DE LA PROFONDEUR DE MACROTEXTURE DE LA SURFACE D'UN REVETEMENT (NF EN 13036-1)
[5 empty] | PMT |  | n° | 6 | RA M37C |  |  |  | 26/07/2023
[8 empty] | Chrono | N° d'affaire |  |  |  | Date de rédaction
Laboratoire : |  |  |  |  | Laboratoire Rhône Auvergne - 29-31 rue des tâches - ZI mi-plaine - 69800 SAINT PRIEST
1/ | RENSEIGNEMENTS GENERAUX
| Opérateur : |  |  |  | F. Montet |  |  |  |  | Produit contrôlé : |  |  |  |  | BBSG 0/10 Classe 3
| Date de l'essai : |  |  |  | 26/07/2023 |  |  |  |  | Numéro de formule |  |  |  |  | 114
| Couche : |  |  |  | Roulement |  |  |  |  | Lieu de fabrication : |  |  |  |  | P2R
| Date de mise en œuvre : |  |  |  | 26/07/2023 |  |  |  |  | Epaisseur de la couche : |  |  |  |  | 6 cm
| Section contrôlée : |  |  |  | Rue Léon Blum (médipôle) |  |  |  |  | Conditions météorologiques : |  |  |  |  | Beau
| Atelier de mise en œuvre : |  |  |  | Finisseur volvo P7820C, Hamm hd dv90 vo, bomag bw120ad
2/ | CRITERES DE CONFORMITE
Source des critères :
| Définition des critères / objectifs : | [5 empty] | PMT ≥ 0.4
3/ | RESULTATS DES ESSAIS |  |  |  |  | Volume de matériau utilisé: |  |  |  |  | 25 000 m3 |  |  | mm3
|  | N° essai | Profil | Position |  |  | Diamètre moyen de la tache (mm) |  |  |  |  | Profondeurs de macrotexture (mm)
0
|  | 1 |  |  |  |  | 235 |  |  |  |  | 0.58
|  | 2 |  |  |  |  | 220 |  |  |  |  | 0.66
|  | 3 |  |  |  |  | 210 |  |  |  |  | 0.72
|  | 4 |  |  |  |  | 215 |  |  |  |  | 0.69
|  | 5 |  |  |  |  | 220 |  |  |  |  | 0.66
|  | 6 |  |  |  |  | 220 |  |  |  |  | 0.66
|  | 7 |  |  |  |  | 220 |  |  |  |  | 0.66
|  | 8 |  |  |  |  | 205 |  |  |  |  | 0.76
|  | 9 |  |  |  |  | 220 |  |  |  |  | 0.66
|  | 10 |  |  |  |  | 215 |  |  |  |  | 0.69
|  | 11 |  |  |  |  | 205 |  |  |  |  | 0.76
|  | 12 |  |  |  |  | 210 |  |  |  |  | 0.72
|  | Nb d'essais: |  | Profondeur de macrotexture générale : | [7 empty] | 0.69
|  | 12 |  | Pourcentage de valeurs conformes: | [7 empty] | 100
4/ | CONCLUSIONS
Contrôle | [13 empty] | Nom |  | F. MONTET
Conforme | [13 empty] | Fonction |  | Technicien de laboratoire
5/ | COMMENTAIRES
Visa

## Nuit 30-310523
[5 empty] | COMPTE RENDU D'ESSAIS | [10 empty] | Villeurbanne - MBDC enrobés Lot6
MESURE DE LA PROFONDEUR DE MACROTEXTURE DE LA SURFACE D'UN REVETEMENT (NF EN 13036-1)
[5 empty] | PMT |  | n° | 5 | RA M37C |  |  |  | 31/05/2023
[8 empty] | Chrono | N° d'affaire |  |  |  | Date de rédaction
Laboratoire : |  |  |  |  | Laboratoire Rhône Auvergne - 29-31 rue des tâches - ZI mi-plaine - 69800 SAINT PRIEST
1/ | RENSEIGNEMENTS GENERAUX
| Opérateur : |  |  |  | F. Montet |  |  |  |  | Produit contrôlé : |  |  |  |  | BBSG 0/10 Classe 3
| Date de l'essai : |  |  |  | Nuit 30-31/05/2023 |  |  |  |  | Numéro de formule |  |  |  |  | 110
| Couche : |  |  |  | Roulement |  |  |  |  | Lieu de fabrication : |  |  |  |  | P2R
| Date de mise en œuvre : |  |  |  | Nuit 30-31/05/2023 |  |  |  |  | Epaisseur de la couche : |  |  |  |  | 6 cm
| Section contrôlée : |  |  |  | Boulevard Stalingrad |  |  |  |  | Conditions météorologiques : |  |  |  |  | Nuit
| Atelier de mise en œuvre : |  |  |  | Finisseur volvo P7820C, Hamm hd DV90VO, Hamm hd14
2/ | CRITERES DE CONFORMITE
Source des critères :
| Définition des critères / objectifs : | [5 empty] | PMT ≥ 0.4
3/ | RESULTATS DES ESSAIS |  |  |  |  | Volume de matériau utilisé: |  |  |  |  | 25 000 m3 |  |  | mm3
|  | N° essai | Profil | Position |  |  | Diamètre moyen de la tache (mm) |  |  |  |  | Profondeurs de macrotexture (mm)
0
|  | 1 |  |  |  |  | 190 |  |  |  |  | 0.88
|  | 2 |  |  |  |  | 185 |  |  |  |  | 0.93
|  | 3 |  |  |  |  | 200 |  |  |  |  | 0.8
|  | 4 |  |  |  |  | 205 |  |  |  |  | 0.76
|  | 5 |  |  |  |  | 195 |  |  |  |  | 0.84
|  | 6 |  |  |  |  | 205 |  |  |  |  | 0.76
|  | 7 |  |  |  |  | 200 |  |  |  |  | 0.8
|  | 8 |  |  |  |  | 200 |  |  |  |  | 0.8
|  | 9 |  |  |  |  | 195 |  |  |  |  | 0.84
|  | 10 |  |  |  |  | 200 |  |  |  |  | 0.8
|  | 11 |  |  |  |  | 200 |  |  |  |  | 0.8
|  | 12 |  |  |  |  | 195 |  |  |  |  | 0.84
|  | 13 |  |  |  |  | 190 |  |  |  |  | 0.88
|  | 14 |  |  |  |  | 210 |  |  |  |  | 0.72
|  | 15 |  |  |  |  | 200 |  |  |  |  | 0.8
|  | Nb d'essais: |  | Profondeur de macrotexture générale : | [7 empty] | 0.82
|  | 15 |  | Pourcentage de valeurs conformes: | [7 empty] | 100
4/ | CONCLUSIONS
Contrôle | [13 empty] | Nom |  | F. MONTET
Conforme | [13 empty] | Fonction |  | Technicien de laboratoire
5/ | COMMENTAIRES
Visa

## 290722
[5 empty] | COMPTE RENDU D'ESSAIS | [9 empty] | Villeurbanne - rue Pressensé
MESURE DE LA PROFONDEUR DE MACROTEXTURE DE LA SURFACE D'UN REVETEMENT (NF EN 13036-1)
[5 empty] | PMT |  | n° | 4 | RA M37C |  |  | 29/07/2022
[8 empty] | Chrono | N° d'affaire |  |  | Date de rédaction
Laboratoire : |  |  |  |  | Laboratoire Rhône-Alpes - 29-31 rue des Tâches - ZI mi-plaine - 69800 SAINT PRIEST
1/ | RENSEIGNEMENTS GENERAUX
| Opérateur : |  |  |  | F. Montet |  |  |  |  | Produit contrôlé : |  |  |  | BBSG 0/10 Classe 3
| Date de l'essai : |  |  |  | 29/07/2022 |  |  |  |  | Numéro de formule |  |  |  | 115
| Couche : |  |  |  | Roulement |  |  |  |  | Lieu de fabrication : |  |  |  | P2R
| Date de mise en œuvre : |  |  |  | 29/07/2022 |  |  |  |  | Epaisseur de la couche : |  |  |  | 5 cm
| Section contrôlée : |  |  |  | Rue Pressensé |  |  |  |  | Conditions météorologiques : |  |  |  | Beau
| Atelier de mise en œuvre : |  |  |  | Finisseur Volvo P6820C, Hamm 9T, Bomag bw120ad
2/ | CRITERES DE CONFORMITE
Source des critères :
| Définition des critères / objectifs : | [5 empty] | PMT ≥ 0.4
3/ | RESULTATS DES ESSAIS |  |  |  |  | Volume de matériau utilisé: |  |  |  | 25 000 m3 |  |  | mm3
|  | N° essai | Profil | Position |  |  | Diamètre moyen de la tache (mm) |  |  |  | Profondeurs de macrotexture (mm)
0
|  | 1 |  |  |  |  | 240 |  |  |  | 0.55
|  | 2 |  |  |  |  | 245 |  |  |  | 0.53
|  | 3 |  |  |  |  | 215 |  |  |  | 0.69
|  | 4 |  |  |  |  | 210 |  |  |  | 0.72
|  | 5 |  |  |  |  | 220 |  |  |  | 0.66
|  | 6 |  |  |  |  | 215 |  |  |  | 0.69
|  | 7 |  |  |  |  | 215 |  |  |  | 0.69
|  | 8 |  |  |  |  | 200 |  |  |  | 0.8
|  | 9 |  |  |  |  | 215 |  |  |  | 0.69
|  | 10 |  |  |  |  | 215 |  |  |  | 0.69
|  | 11 |  |  |  |  | 210 |  |  |  | 0.72
|  | 12 |  |  |  |  | 210 |  |  |  | 0.72
|  | 13 |  |  |  |  | 220 |  |  |  | 0.66
|  | 14 |  |  |  |  | 210 |  |  |  | 0.72
|  | 15 |  |  |  |  | 215 |  |  |  | 0.69
|  | 16 |  |  |  |  | 230 |  |  |  | 0.6
|  | 17 |  |  |  |  | 210 |  |  |  | 0.72
|  | 18 |  |  |  |  | 225 |  |  |  | 0.63
|  | Nb d'essais: |  | Profondeur de macrotexture générale : | [6 empty] | 0.68
|  | 18 |  | Pourcentage de valeurs conformes: | [6 empty] | 100
4/ | CONCLUSIONS
Contrôle | [12 empty] | Nom |  | F. MONTET
Conforme | [12 empty] | Fonction |  | Technicien de laboratoire
5/ | COMMENTAIRES
Visa

## 280722 (2)
[5 empty] | COMPTE RENDU D'ESSAIS | [9 empty] | Villeurbanne - rue Pressensé
MESURE DE LA PROFONDEUR DE MACROTEXTURE DE LA SURFACE D'UN REVETEMENT (NF EN 13036-1)
[5 empty] | PMT |  | n° | 3 | RA M37C |  |  | 28/07/2022
[8 empty] | Chrono | N° d'affaire |  |  | Date de rédaction
Laboratoire : |  |  |  |  | Laboratoire Rhône-Alpes - 29-31 rue des Tâches - ZI mi-plaine - 69800 SAINT PRIEST
1/ | RENSEIGNEMENTS GENERAUX
| Opérateur : |  |  |  | F. Montet |  |  |  |  | Produit contrôlé : |  |  |  | BBSG 0/10 Classe 3
| Date de l'essai : |  |  |  | 28/07/2022 |  |  |  |  | Numéro de formule |  |  |  | 115
| Couche : |  |  |  | Roulement |  |  |  |  | Lieu de fabrication : |  |  |  | P2R
| Date de mise en œuvre : |  |  |  | 28/07/2022 |  |  |  |  | Epaisseur de la couche : |  |  |  | 5 cm
| Section contrôlée : |  |  |  | Rue Pressensé |  |  |  |  | Conditions météorologiques : |  |  |  | Beau
| Atelier de mise en œuvre : |  |  |  | Finisseur Volvo P6820C, Hamm 9T, Bomag bw120ad
2/ | CRITERES DE CONFORMITE
Source des critères :
| Définition des critères / objectifs : | [5 empty] | PMT ≥ 0.4
3/ | RESULTATS DES ESSAIS |  |  |  |  | Volume de matériau utilisé: |  |  |  | 25 000 m3 |  |  | mm3
|  | N° essai | Profil | Position |  |  | Diamètre moyen de la tache (mm) |  |  |  | Profondeurs de macrotexture (mm)
0
|  | 1 |  |  |  |  | 225 |  |  |  | 0.63
|  | 2 |  |  |  |  | 225 |  |  |  | 0.63
|  | 3 |  |  |  |  | 205 |  |  |  | 0.76
|  | 4 |  |  |  |  | 220 |  |  |  | 0.66
|  | 5 |  |  |  |  | 230 |  |  |  | 0.6
|  | 6 |  |  |  |  | 205 |  |  |  | 0.76
|  | 7 |  |  |  |  | 200 |  |  |  | 0.8
|  | 8 |  |  |  |  | 220 |  |  |  | 0.66
|  | 9 |  |  |  |  | 195 |  |  |  | 0.84
|  | 10 |  |  |  |  | 210 |  |  |  | 0.72
|  | 11 |  |  |  |  | 230 |  |  |  | 0.6
|  | 12 |  |  |  |  | 200 |  |  |  | 0.8
|  | 13 |  |  |  |  | 235 |  |  |  | 0.58
|  | 14 |  |  |  |  | 220 |  |  |  | 0.66
|  | 15 |  |  |  |  | 220 |  |  |  | 0.66
|  | 16 |  |  |  |  | 215 |  |  |  | 0.69
|  | 17 |  |  |  |  | 220 |  |  |  | 0.66
|  | 18 |  |  |  |  | 210 |  |  |  | 0.72
|  | 19 |  |  |  |  | 235 |  |  |  | 0.58
|  | 20 |  |  |  |  | 225 |  |  |  | 0.63
|  | Nb d'essais: |  | Profondeur de macrotexture générale : | [6 empty] | 0.68
|  | 20 |  | Pourcentage de valeurs conformes: | [6 empty] | 100
4/ | CONCLUSIONS
Contrôle | [12 empty] | Nom |  | F. MONTET
Conforme | [12 empty] | Fonction |  | Technicien de laboratoire
5/ | COMMENTAIRES
Visa

## 280722
[5 empty] | COMPTE RENDU D'ESSAIS | [9 empty] | Villeurbanne - rue Pressensé
MESURE DE LA PROFONDEUR DE MACROTEXTURE DE LA SURFACE D'UN REVETEMENT (NF EN 13036-1)
[5 empty] | PMT |  | n° | 2 | RA M37C |  |  | 28/07/2022
[8 empty] | Chrono | N° d'affaire |  |  | Date de rédaction
Laboratoire : |  |  |  |  | Laboratoire Rhône-Alpes - 29-31 rue des Tâches - ZI mi-plaine - 69800 SAINT PRIEST
1/ | RENSEIGNEMENTS GENERAUX
| Opérateur : |  |  |  | F. Montet |  |  |  |  | Produit contrôlé : |  |  |  | BBSG 0/10 Classe 3
| Date de l'essai : |  |  |  | 28/07/2022 |  |  |  |  | Numéro de formule |  |  |  | 56
| Couche : |  |  |  | Roulement |  |  |  |  | Lieu de fabrication : |  |  |  | P2R
| Date de mise en œuvre : |  |  |  | 28/07/2022 |  |  |  |  | Epaisseur de la couche : |  |  |  | 6 cm
| Section contrôlée : |  |  |  | Croisement Pressensé et 8 Mai |  |  |  |  | Conditions météorologiques : |  |  |  | Beau
| Atelier de mise en œuvre : |  |  |  | Finisseur Volvo P6820C, Hamm 9T, Bomag bw120ad
2/ | CRITERES DE CONFORMITE
Source des critères :
| Définition des critères / objectifs : | [5 empty] | PMT ≥ 0.4
3/ | RESULTATS DES ESSAIS |  |  |  |  | Volume de matériau utilisé: |  |  |  | 25 000 m3 |  |  | mm3
|  | N° essai | Profil | Position |  |  | Diamètre moyen de la tache (mm) |  |  |  | Profondeurs de macrotexture (mm)
0
|  | 1 |  |  |  |  | 225 |  |  |  | 0.63
|  | 2 |  |  |  |  | 225 |  |  |  | 0.63
|  | 3 |  |  |  |  | 225 |  |  |  | 0.63
|  | 4 |  |  |  |  | 220 |  |  |  | 0.66
|  | 5 |  |  |  |  | 240 |  |  |  | 0.55
|  | 6 |  |  |  |  | 235 |  |  |  | 0.58
|  | 7 |  |  |  |  | 225 |  |  |  | 0.63
|  | 8 |  |  |  |  | 225 |  |  |  | 0.63
|  | 9 |  |  |  |  | 225 |  |  |  | 0.63
|  | 10 |  |  |  |  | 220 |  |  |  | 0.66
|  | Nb d'essais: |  | Profondeur de macrotexture générale : | [6 empty] | 0.62
|  | 10 |  | Pourcentage de valeurs conformes: | [6 empty] | 100
4/ | CONCLUSIONS
Contrôle | [12 empty] | Nom |  | F. MONTET
Conforme | [12 empty] | Fonction |  | Technicien de laboratoire
5/ | COMMENTAIRES
Visa

## 260722
[5 empty] | COMPTE RENDU D'ESSAIS | [9 empty] | Villeurbanne - rue Pressensé
MESURE DE LA PROFONDEUR DE MACROTEXTURE DE LA SURFACE D'UN REVETEMENT (NF EN 13036-1)
[5 empty] | PMT |  | n° | 1 | RA M37C |  |  | 2022-07-26
[8 empty] | Chrono | N° d'affaire |  |  | Date de rédaction
Laboratoire : |  |  |  |  | Laboratoire Rhône-Alpes - 29-31 rue des Tâches - ZI mi-plaine - 69800 SAINT PRIEST
1/ | RENSEIGNEMENTS GENERAUX
| Opérateur : |  |  |  | F. Montet |  |  |  |  | Produit contrôlé : |  |  |  | BBSG 0/10 Classe 3
| Date de l'essai : |  |  |  | 26/07/2022 |  |  |  |  | Numéro de formule |  |  |  | 115
| Couche : |  |  |  | Roulement |  |  |  |  | Lieu de fabrication : |  |  |  | P2R
| Date de mise en œuvre : |  |  |  | 26/07/2022 |  |  |  |  | Epaisseur de la couche : |  |  |  | 5 cm
| Section contrôlée : |  |  |  | Rue du 8 Mai 1945 |  |  |  |  | Conditions météorologiques : |  |  |  | Beau
| Atelier de mise en œuvre : |  |  |  | Finisseur Volvo P6820C, Hamm, Bomag bw120ad
2/ | CRITERES DE CONFORMITE
Source des critères :
| Définition des critères / objectifs : | [5 empty] | PMT ≥ 0.4
3/ | RESULTATS DES ESSAIS |  |  |  |  | Volume de matériau utilisé: |  |  |  | 25 000 m3 |  |  | mm3
|  | N° essai | Profil | Position |  |  | Diamètre moyen de la tache (mm) |  |  |  | Profondeurs de macrotexture (mm)
0
|  | 1 |  |  |  |  | 225 |  |  |  | 0.63
|  | 2 |  |  |  |  | 220 |  |  |  | 0.66
|  | 3 |  |  |  |  | 210 |  |  |  | 0.72
|  | 4 |  |  |  |  | 205 |  |  |  | 0.76
|  | 5 |  |  |  |  | 200 |  |  |  | 0.8
|  | 6 |  |  |  |  | 205 |  |  |  | 0.76
|  | 7 |  |  |  |  | 200 |  |  |  | 0.8
|  | 8 |  |  |  |  | 205 |  |  |  | 0.76
|  | 9 |  |  |  |  | 210 |  |  |  | 0.72
|  | 10 |  |  |  |  | 210 |  |  |  | 0.72
|  | 11 |  |  |  |  | 195 |  |  |  | 0.84
|  | 12 |  |  |  |  | 200 |  |  |  | 0.8
|  | Nb d'essais: |  | Profondeur de macrotexture générale : | [6 empty] | 0.75
|  | 12 |  | Pourcentage de valeurs conformes: | [6 empty] | 100
4/ | CONCLUSIONS
Contrôle | [12 empty] | Nom |  | F. MONTET
Conforme | [12 empty] | Fonction |  | Technicien de laboratoire
5/ | COMMENTAIRES
Visa