## 010425
|  |  | COMPTE RENDU D'ESSAIS | [11 empty] | Renault trucks - Bourg en Bresse
PORTANCES DES PLATES-FORMES DYNAPLAQUE (NF P 94-117-2 d'octobre 2004)
|  |  | PLD N° |  | 1 |  |  | RA AAIN |  |  | 01/04/2025
[5 empty] | Chrono |  |  | N° d'affaire |  |  | Date de rédaction
Laboratoire : |  |  | Laboratoire Rhône Auvergne - 29-31 rue des tâches - ZI mi-plaine - 69800 SAINT PRIEST
1/ | RENSEIGNEMENTS GENERAUX
| Opérateur : |  |  | F. Montet | [5 empty] | Nature du matériau : |  |  |  | Matériau en place
| Date de(s) essai(s) : |  |  | 01/04/2025 | [5 empty] | Météo : |  |  |  | Beau
| Partie de l'ouvrage : |  |  | Plate-forme | [5 empty] | Plan de situation : |  |  |  | Oui
2/ | CRITERES DE CONFORMITE
Source des critères :
| Définition des critères / objectifs : |  |  |  | EV2 ≥ |  |  | Mpa
3/ | RESULTATS DES ESSAIS |  |  |  |  | Diametre de la plaque pour Kw: | [5 empty] | 600
| N° | Localisation de l'essai |  | Module EV2 |  |  | Observations
MPa
| 1 |  |  | 182
| 2 |  |  | 138
| 3 |  |  | 146
| 4 |  |  | 156
| 5 |  |  | 168
| 6 |  |  | 108
| 7 |  |  | 131
| 8 |  |  | 161
| 9 |  |  | 148
| 10 |  |  | 166
| 11 |  |  | 101
| 12 |  |  | 109
| 13 |  |  | 127
| 14 |  |  | 122
| 15 |  |  | 98
| 16 |  |  | 130
| 17 |  |  | 113
| 18 |  |  | 95
| 19 |  |  | 162
| 20 |  |  | 137
| 21 |  |  | 145
| 22 |  |  | 132
| 23 |  |  | 77
| 24 |  |  | 53
| 25 |  |  | 60
| 26 |  |  | 107
| 27 |  |  | 98
| 28 |  |  | 35
| 29 |  |  | 75
| Moyenne |  |  | 120 |  |  |  |  | % de valeurs ≥ au seuil requis
| Valeur mini |  |  | 35
| Valeur maxi |  |  | 182
4/ | CONCLUSION
Contrôle | [12 empty] | Nom |  | F. MONTET
Pour information | [12 empty] | Fonction |  | Technicien de laboratoire
6/ | COMMENTAIRES
Visa