## 021225 CdF
|  |  | COMPTE RENDU D'ESSAIS | [11 empty] | SEM St Chamond Bd G. Clémenceau MS77
PORTANCES DES PLATES-FORMES DYNAPLAQUE (NF P 94-117-2 d'octobre 2004)
|  |  | PLD N° |  | 2 |  |  | RA P63D |  |  | 02/12/2025
[5 empty] | Chrono |  |  | N° d'affaire |  |  | Date de rédaction
Laboratoire : |  |  | Laboratoire Rhône Auvergne - 29-31 rue des tâches - ZI mi-plaine - 69800 SAINT PRIEST
1/ | RENSEIGNEMENTS GENERAUX
| Opérateur : |  |  | Sylvain LHOPITAL | [5 empty] | Nature du matériau : |  |  |  | Grave alluvionnaire
| Date de(s) essai(s) : |  |  | 02/12/2025 | [5 empty] | Météo : |  |  |  | Couvert
| Partie de l'ouvrage : |  |  | CdF Voirie - sous rabotage | [5 empty] | Plan de situation : |  |  |  | Non
2/ | CRITERES DE CONFORMITE
Source des critères :
| Définition des critères / objectifs : |  |  |  | EV2 ≥ |  | 50 | Mpa
3/ | RESULTATS DES ESSAIS |  |  |  |  | Diametre de la plaque pour Kw: | [5 empty] | 600
| N° | Localisation de l'essai |  | Module EV2 |  |  | Observations
MPa
| 1 | Association Franco-tunisienne |  | 124
| 2 |  |  | 86
| 3 | N°6 |  | 151
| 4 |  |  | 114
| 5 |  |  | 65
| 6 |  |  | 51
| 7 |  |  | 111
| 8 |  |  | 55
| 9 |  |  | 93
| 10 |  |  | 98
| 11 |  |  | 92
| 12 |  |  | 88
| 13 |  |  | 112
| 14 |  |  | 131
| Moyenne |  |  | 97.92857 |  |  | 100.00 |  | % de valeurs ≥ au seuil requis
| Valeur mini |  |  | 51
| Valeur maxi |  |  | 151
4/ | CONCLUSION
Contrôle | [12 empty] | Nom |  | Sylvain LHOPITAL
Conforme | [12 empty] | Fonction |  | Chef de section laboratoire
6/ | COMMENTAIRES
Visa

## 231025
|  |  | COMPTE RENDU D'ESSAIS | [11 empty] | Saint Chamond
PORTANCES DES PLATES-FORMES DYNAPLAQUE (NF P 94-117-2 d'octobre 2004)
|  |  | PLD N° |  | 1 |  |  | RA P63D |  |  | 2025-10-23
[5 empty] | Chrono |  |  | N° d'affaire |  |  | Date de rédaction
Laboratoire : |  |  | Laboratoire Rhône Auvergne - 29-31 rue des tâches - ZI mi-plaine - 69800 SAINT PRIEST
1/ | RENSEIGNEMENTS GENERAUX
| Opérateur : |  |  | Jérémy DECHEVRE | [5 empty] | Nature du matériau : |  |  |  | GNT 0/80 mm
| Date de(s) essai(s) : |  |  | 2025-10-23 | [5 empty] | Météo : |  |  |  | Beau
| Partie de l'ouvrage : |  |  | Elargissement Boulevard | [5 empty] | Plan de situation : |  |  |  | Non
2/ | CRITERES DE CONFORMITE
Source des critères :
| Définition des critères / objectifs : |  |  |  | EV2 ≥ |  | 50 | Mpa
3/ | RESULTATS DES ESSAIS |  |  |  |  | Diametre de la plaque pour Kw: | [5 empty] | 600
| N° | Localisation de l'essai |  | Module EV2 |  |  | Observations
MPa
| 1 | 1 |  | 55
| 2 | 2 |  | 58
| 3 | 3 |  | 125
| 4 | 4 |  | 91
| 5 | 5 |  | 69
| 6 | 6 |  | 62
| 7 | 7 |  | 47 |  |  | Essai refait 3 fois : 47/43/34
| 8 | 7 ( - 10 m) |  | 78
| 9 | 7 (+ 10 m) |  | 97
| 10 | 8 |  | 60
| 11 | 9 |  | 125
| 12 | 10 |  | 106
| Moyenne |  |  | 81.08333 |  |  | 92 |  | % de valeurs ≥ au seuil requis
| Valeur mini |  |  | 47
| Valeur maxi |  |  | 125
4/ | CONCLUSION
Contrôle | [12 empty] | Nom |  | Christelle CHADEYRAS
Conforme | [12 empty] | Fonction |  | Chef de Section Laboratoire
6/ | COMMENTAIRES
Visa