## 110325 CDR
|  |  | COMPTE RENDU D'ESSAIS | [10 empty] | St Quentin
PORTANCES DES PLATES-FORMES
|  |  | PLW12 N° |  | 2 |  |  | RA O78C |  | 11/03/2025
[5 empty] | Chrono |  |  | N° d'affaire |  | Date de rédaction
Laboratoire : |  |  | Laboratoire Rhône Auvergne - 29-31 rue des tâches - ZI mi-plaine - 69800 SAINT PRIEST
1/ | RENSEIGNEMENTS GENERAUX
| Opérateur : |  |  | F. Montet |  |  |  |  | Nature du matériau : |  |  |  | GR 0/31.5
| Date de(s) essai(s) : |  |  | 11/03/2025 |  |  |  |  | Météo : |  |  |  | Couvert
| Partie de l'ouvrage : |  |  | CDR |  |  |  |  | Plan de situation : |  |  |  | Non
2/ | CRITERES DE CONFORMITE
Source des critères :
| Définition des critères / objectifs : |  |  |  | EV2 ≥ |  | 35 | Mpa
3/ | RESULTATS DES ESSAIS |  |  |  |  | Diametre de la plaque pour Kw: |  |  |  |  | 600
| N° | Localisation de l'essai |  | Module EV1 |  |  | Module EV2 |  | EV2 / EV1 |  | Observations
|  |  |  | MPa |  |  | MPa
| 1 |  |  | 45 |  |  | 100 |  | 2.22
| 2 |  |  | 57.4 |  |  | 118.4 |  | 2.06
| Moyenne |  |  | 51.2 |  |  | 109.2 |  | 2.14 |  | 100 |  | % de valeurs ≥ au seuil requis
| Valeur mini |  |  | 45 |  |  | 100 |  | 2.06
| Valeur maxi |  |  | 57.4 |  |  | 118.4 |  | 2.22
4/ | CONCLUSION
Contrôle | [11 empty] | Nom |  | F. MONTET
Pour information | [11 empty] | Fonction |  | Technicien de laboratoire
6/ | COMMENTAIRES
Visa

## 210225
|  |  | COMPTE RENDU D'ESSAIS | [11 empty] | St Quentin Fallavier - Collège les Allinges
PORTANCES DES PLATES-FORMES DYNAPLAQUE (NF P 94-117-2 d'octobre 2004)
|  |  | PLD N° |  | 1 |  |  | RA O78C |  |  | 21/02/2025
[5 empty] | Chrono |  |  | N° d'affaire |  |  | Date de rédaction
Laboratoire : |  |  | Laboratoire Rhône Auvergne - 29-31 rue des tâches - ZI mi-plaine - 69800 SAINT PRIEST
1/ | RENSEIGNEMENTS GENERAUX
| Opérateur : |  |  | F. Montet | [5 empty] | Nature du matériau : |  |  |  | GR 0/31,5
| Date de(s) essai(s) : |  |  | 21/02/2025 | [5 empty] | Météo : |  |  |  | Beau
| Partie de l'ouvrage : |  |  | CDR | [5 empty] | Plan de situation : |  |  |  | Oui
2/ | CRITERES DE CONFORMITE
Source des critères :
| Définition des critères / objectifs : |  |  |  | EV2 ≥ |  | 50 | Mpa
3/ | RESULTATS DES ESSAIS |  |  |  |  | Diametre de la plaque pour Kw: | [5 empty] | 600
| N° | Localisation de l'essai |  | Module EV2 |  |  | Observations
MPa
| 1 |  |  | 142
| 2 |  |  | 104
| 3 |  |  | 99
| 4 |  |  | 102
| 5 |  |  | 131
| 6 |  |  | 93
| Moyenne |  |  | 111.8333 |  |  | 100.00 |  | % de valeurs ≥ au seuil requis
| Valeur mini |  |  | 93
| Valeur maxi |  |  | 142
4/ | CONCLUSION
Contrôle | [12 empty] | Nom |  | F. MONTET
Conforme | [12 empty] | Fonction |  | Technicien de laboratoire
6/ | COMMENTAIRES
Visa