## 180425 CDR
|  |  | COMPTE RENDU D'ESSAIS | [11 empty] | Storengy
PORTANCES DES PLATES-FORMES DYNAPLAQUE (NF P 94-117-2 d'octobre 2004)
|  |  | PLD N° |  | 5 |  |  | RA O38A |  |  | 18/04/2025
[5 empty] | Chrono |  |  | N° d'affaire |  |  | Date de rédaction
Laboratoire : |  |  | Laboratoire Rhône Auvergne - 29-31 rue des tâches - ZI mi-plaine - 69800 SAINT PRIEST
1/ | RENSEIGNEMENTS GENERAUX
| Opérateur : |  |  | F. Montet | [5 empty] | Nature du matériau : |  |  |  | 0/31,5
| Date de(s) essai(s) : |  |  | 18/04/2025 | [5 empty] | Météo : |  |  |  | Beau
| Partie de l'ouvrage : |  |  | CDR | [5 empty] | Plan de situation : |  |  |  | Oui
2/ | CRITERES DE CONFORMITE
Source des critères :
| Définition des critères / objectifs : |  |  |  | EV2 ≥ |  | 50 | Mpa
3/ | RESULTATS DES ESSAIS |  |  |  |  | Diametre de la plaque pour Kw: | [5 empty] | 600
| N° | Localisation de l'essai |  | Module EV2 |  |  | Observations
MPa
| 1 |  |  | 67
| 2 |  |  | 88
| 3 |  |  | 82
| 4 |  |  | 75
| 5 |  |  | 58
| 6 |  |  | 63
| 7 |  |  | 51
| 8 |  |  | 77
| 9 |  |  | 58
| 10 |  |  | 78
| 11 |  |  | 79
| 12 |  |  | 52
| 13 |  |  | 102
| 14 |  |  | 64
| 15 |  |  | 51
| 16 |  |  | 86
| 17 |  |  | 53
| 18 |  |  | 50
| 19 |  |  | 54
| 20 |  |  | 56
| 21 |  |  | 53
| 22 |  |  | 58
| Moyenne |  |  | 66.13636 |  |  | 100.00 |  | % de valeurs ≥ au seuil requis
| Valeur mini |  |  | 50
| Valeur maxi |  |  | 102
4/ | CONCLUSION
Contrôle | [12 empty] | Nom |  | F. MONTET
Conforme | [12 empty] | Fonction |  | Technicien de laboratoire
6/ | COMMENTAIRES
Visa

## 280125
|  |  | COMPTE RENDU D'ESSAIS | [11 empty] | Storengy
PORTANCES DES PLATES-FORMES DYNAPLAQUE (NF P 94-117-2 d'octobre 2004)
|  |  | PLD N° |  | 4 |  |  | RA O38A |  |  | 28/01/2025
[5 empty] | Chrono |  |  | N° d'affaire |  |  | Date de rédaction
Laboratoire : |  |  | Laboratoire Rhône Auvergne - 29-31 rue des tâches - ZI mi-plaine - 69800 SAINT PRIEST
1/ | RENSEIGNEMENTS GENERAUX
| Opérateur : |  |  | F. Montet | [5 empty] | Nature du matériau : |  |  |  | Matériau en place
| Date de(s) essai(s) : |  |  | 28/01/2025 | [5 empty] | Météo : |  |  |  | Beau
| Partie de l'ouvrage : |  |  | Chemin | [5 empty] | Plan de situation : |  |  |  | Non
2/ | CRITERES DE CONFORMITE
Source des critères :
| Définition des critères / objectifs : |  |  |  | EV2 ≥ |  |  | Mpa
3/ | RESULTATS DES ESSAIS |  |  |  |  | Diametre de la plaque pour Kw: | [5 empty] | 600
| N° | Localisation de l'essai |  | Module EV2 |  |  | Observations
MPa
| 1 |  |  | 115
| 2 |  |  | 63
| 3 |  |  | 36
| 4 |  |  | 48
| 5 |  |  | 72
| 6 |  |  | 64
| 7 |  |  | 64
| 8 |  |  | 61
| 9 |  |  | 89
| 10 |  |  | 54
| 11 |  |  | 89
| 12 |  |  | 32
| 13 |  |  | 48
| 14 |  |  | 51
| 15 |  |  | 34
| 16 |  |  | 45
| 17 |  |  | 90
| Moyenne |  |  | 62.05882 |  |  |  |  | % de valeurs ≥ au seuil requis
| Valeur mini |  |  | 32
| Valeur maxi |  |  | 115
4/ | CONCLUSION
Contrôle | [12 empty] | Nom |  | F. MONTET
Pour Information | [12 empty] | Fonction |  | Technicien de laboratoire
6/ | COMMENTAIRES
Visa

## 230724
|  |  | COMPTE RENDU D'ESSAIS | [11 empty] | Storengy
PORTANCES DES PLATES-FORMES DYNAPLAQUE (NF P 94-117-2 d'octobre 2004)
|  |  | PLD N° |  | 3 |  |  | RA O38A |  |  | 23/07/2024
[5 empty] | Chrono |  |  | N° d'affaire |  |  | Date de rédaction
Laboratoire : |  |  | Laboratoire Rhône Auvergne - 29-31 rue des tâches - ZI mi-plaine - 69800 SAINT PRIEST
1/ | RENSEIGNEMENTS GENERAUX
| Opérateur : |  |  | F. Montet | [5 empty] | Nature du matériau : |  |  |  | 0/31,5
| Date de(s) essai(s) : |  |  | 23/07/2024 | [5 empty] | Météo : |  |  |  | Beau
| Partie de l'ouvrage : |  |  | CDR | [5 empty] | Plan de situation : |  |  |  | Oui
2/ | CRITERES DE CONFORMITE
Source des critères :
| Définition des critères / objectifs : |  |  |  | EV2 ≥ |  | 80 | Mpa
3/ | RESULTATS DES ESSAIS |  |  |  |  | Diametre de la plaque pour Kw: | [5 empty] | 600
| N° | Localisation de l'essai |  | Module EV2 |  |  | Observations
MPa
| 1 |  |  | 81
| 2 |  |  | 82
| 3 |  |  | 93
| 4 |  |  | 83
| 5 |  |  | 65
| 6 |  |  | 111
| 7 |  |  | 82
| 8 |  |  | 85
| 9 |  |  | 116
| 10 |  |  | 128
| 11 |  |  | 91
| 12 |  |  | 100
| 13 |  |  | 83
| 14 |  |  | 85
| 15 |  |  | 103
| 16 |  |  | 120
| 17 |  |  | 121
| 18 |  |  | 81
| 19 |  |  | 126
| 20 |  |  | 83
| 21 |  |  | 84
| 22 |  |  | 95
| 23 |  |  | 81
| 24 |  |  | 104
| 25 |  |  | 96
| 26 |  |  | 108
| 27 |  |  | 125
| 28 |  |  | 94
| 29 |  |  | 82
| 30 |  |  | 88
| 31 | debut |  | 75
| 32 |  |  | 85
| 33 | Surlargeur face portail |  | 117
| Moyenne |  |  | 95.54545 |  |  | 93.94 |  | % de valeurs ≥ au seuil requis
| Valeur mini |  |  | 65
| Valeur maxi |  |  | 128
4/ | CONCLUSION
Contrôle | [12 empty] | Nom |  | F. MONTET
Conforme | [12 empty] | Fonction |  | Technicien de laboratoire
6/ | COMMENTAIRES
Visa

## 090724
|  |  | COMPTE RENDU D'ESSAIS | [11 empty] | Storengy
PORTANCES DES PLATES-FORMES DYNAPLAQUE (NF P 94-117-2 d'octobre 2004)
|  |  | PLD N° |  | 2 |  |  | RA O38A |  |  | 09/07/2024
[5 empty] | Chrono |  |  | N° d'affaire |  |  | Date de rédaction
Laboratoire : |  |  | Laboratoire Rhône Auvergne - 29-31 rue des tâches - ZI mi-plaine - 69800 SAINT PRIEST
1/ | RENSEIGNEMENTS GENERAUX
| Opérateur : |  |  | F. Montet | [5 empty] | Nature du matériau : |  |  |  | 0/80 ou matériau du site
| Date de(s) essai(s) : |  |  | 09/07/2024 | [5 empty] | Météo : |  |  |  | Beau
| Partie de l'ouvrage : |  |  | CDF | [5 empty] | Plan de situation : |  |  |  | Oui
2/ | CRITERES DE CONFORMITE
Source des critères :
| Définition des critères / objectifs : |  |  |  | EV2 ≥ |  | 80 | Mpa
3/ | RESULTATS DES ESSAIS |  |  |  |  | Diametre de la plaque pour Kw: | [5 empty] | 600
| N° | Localisation de l'essai |  | Module EV2 |  |  | Observations
MPa
| 1 |  |  | 73
| 2 |  |  | 59
| 3 |  |  | 70
| 4 |  |  | 45
| 5 |  |  | 31
| 6 |  |  | 47
| 7 |  |  | 70
| 8 |  |  | 52
| 9 |  |  | 20
| 10 |  |  | 58
| 11 |  |  | 73
| 12 |  |  | 34
| 13 |  |  | 35
| 14 |  |  | 66
| 15 |  |  | 41
| 16 |  |  | 70
| 17 |  |  | <20
| 18 |  |  | 24
| 19 |  |  | 27
| 20 |  |  | 71
| 21 |  |  | 60
| 22 |  |  | 75
| 23 |  |  | 54
| 24 |  |  | 56
| 25 |  |  | 34
| 26 |  |  | 40
| 27 |  |  | 56
| 28 |  |  | 52
| 29 |  |  | 35
| 30 |  |  | 33
| Moyenne |  |  | 50.37931 |  |  |  |  | % de valeurs ≥ au seuil requis
| Valeur mini |  |  | <20
| Valeur maxi |  |  | 75
4/ | CONCLUSION
Contrôle | [12 empty] | Nom |  | F. MONTET
Pour Information | [12 empty] | Fonction |  | Technicien de laboratoire
6/ | COMMENTAIRES
Visa

## 130624
|  |  | COMPTE RENDU D'ESSAIS | [11 empty] | Storengy
PORTANCES DES PLATES-FORMES DYNAPLAQUE (NF P 94-117-2 d'octobre 2004)
|  |  | PLD N° |  | 1 |  |  | RA O38A |  |  | 13/06/2024
[5 empty] | Chrono |  |  | N° d'affaire |  |  | Date de rédaction
Laboratoire : |  |  | Laboratoire Rhône Auvergne - 29-31 rue des tâches - ZI mi-plaine - 69800 SAINT PRIEST
1/ | RENSEIGNEMENTS GENERAUX
| Opérateur : |  |  | F. Montet | [5 empty] | Nature du matériau : |  |  |  | Matériaux du site
| Date de(s) essai(s) : |  |  | 13/06/2024 | [5 empty] | Météo : |  |  |  | Beau
| Partie de l'ouvrage : |  |  | CDF existante | [5 empty] | Plan de situation : |  |  |  | Oui
2/ | CRITERES DE CONFORMITE
Source des critères :
| Définition des critères / objectifs : |  |  |  | EV2 ≥ |  | 80 | Mpa
3/ | RESULTATS DES ESSAIS |  |  |  |  | Diametre de la plaque pour Kw: | [5 empty] | 600
| N° | Localisation de l'essai |  | Module EV2 |  |  | Observations
MPa
| 1 |  |  | 67
| 2 |  |  | 55
| 3 |  |  | 65
| 4 |  |  | 94
| 5 |  |  | 101
| 6 |  |  | 77
| 7 |  |  | 76
| 8 |  |  | 84
| 9 |  |  | 73
| 10 |  |  | 70
| 11 |  |  | 131
| 12 |  |  | 139
| 13 |  |  | 90
| 14 |  |  | 90
| 15 |  |  | 80
| 16 |  |  | 81
| 17 |  |  | 191
| 18 |  |  | 82
| 19 |  |  | 70
| 20 |  |  | 82
| 21 |  |  | 82
| 22 |  |  | 65
| 23 |  |  | 53
| 24 |  |  | 68
| 25 |  |  | 53
| 26 |  |  | 42
| 27 |  |  | 73
| 28 |  |  | 73
| 29 |  |  | 100
| 30 |  |  | 65
| 31 |  |  | 101
| Moyenne |  |  | 83 |  |  |  |  | % de valeurs ≥ au seuil requis
| Valeur mini |  |  | 42
| Valeur maxi |  |  | 191
4/ | CONCLUSION
Contrôle | [12 empty] | Nom |  | F. MONTET
Pour Information | [12 empty] | Fonction |  | Technicien de laboratoire
6/ | COMMENTAIRES
Visa