## CRE
|  |  |  | COMPTE RENDU D'ESSAIS | [12 empty] | Vaulx en Velin TASE
MASSE VOLUMIQUE DES ENROBES (NF EN 12697-6-A1)
[6 empty] | n° | 1 |  | RA J10C |  |  | 27/11/2020
[7 empty] | Chrono |  | N° d'affaire |  |  | Date de rédaction
Laboratoire : |  |  |  | Laboratoire Rhône-Alpes - 29-31 rue des Tâches - ZI mi-plaine - 69800 SAINT PRIEST
1/ | RENSEIGNEMENTS GENERAUX | [20 empty] | Sylvain LHOPITAL
26/11/2020
| Opérateur : |  |  |  | Sylvain LHOPITAL |  |  |  |  | Nature du produit : |  |  |  |  | BBSG 0/10 Classe 3 | [6 empty] | 27/11/2020
| Date de(s) prélèvement(s) : |  |  |  | 26/11/2020 |  |  |  |  | Provenance : |  |  |  |  | P2R | [6 empty] | BBSG 0/10 Classe 3
| Date de(s) essai(s) : |  |  |  | 27/11/2020 |  |  |  |  | Couche : |  |  |  |  | Roulement | [6 empty] | P2R
Roulement
2/ | CRITERES DE CONFORMITE
Source des critères :
Définition des critères / objectifs :
3/ | RESULTATS DES ESSAIS
| Température mesurée de l'eau : (±1 - °C) |  | 21 |  |  |  | °C |  |  |  | Masse volumique de la paraffine: |  |  |  | 890 |  |  | kg/m3
| Masse volumique de l'eau : |  | 998.0971 |  |  |  | kg/m3 |  |  |  | MVR : |  |  |  | 2500 |  |  | kg/m3
| Référence de l'éprouvette | Masse séche (g) |  |  | Masse sèche paraffinée (g) |  |  | Masse dans l'eau (g) |  | Masse volumique de l'éprouvette (kg/m3) |  |  | Compacité % |  |  | % vides |  | Hauteur de l'éprouvette (cm) | Température mesurée au 1°C | Facteur de correction K | Facteur de correction à utiliser
| SC3' | 1573.8 |  |  | 1608.2 |  |  | 879.5 |  | 2276.127 |  |  | 91.04509 |  |  | 8.954908 |  | 6 | 10 | 1.0027
| SC5' | 1632.5 |  |  | 1656.6 |  |  | 936.5 |  | 2350.97 |  |  | 94.0388 |  |  | 5.961201 |  | 6 | 11 | 1.0026
[19 empty] | 12 | 1.0025
| Rappel : SC3 GL | [14 empty] | 10.2 |  |  | 13 | 1.0023
| RAppel : SC5 GL | [14 empty] | 9.7 |  |  | 14 | 1.0022
[19 empty] | 15 | 1.0021
[19 empty] | 16 | 1.0019
[19 empty] | 17 | 1.0017
[19 empty] | 18 | 1.0016
[19 empty] | 19 | 1.0014
[19 empty] | 20 | 1.0012
[19 empty] | 21 | 1.001 | 1.001
[19 empty] | 22 | 1.0007
4/ | CONCLUSIONS | [17 empty] | 23 | 1.0005
Contrôle | [13 empty] | Nom |  |  | Sylvain LHOPITAL |  | 24 | 1.0003
Pour information | [13 empty] | Fonction |  |  | Chef de section laboratoire |  | 25 | 1
[19 empty] | 26 | 0.9997
[19 empty] | 27 | 0.9995
7/ | COMMENTAIRES | [17 empty] | 28 | 0.9992
[14 empty] | Visa |  |  |  |  | 29 | 0.9989
[19 empty] | 30 | 0.9986