## Result
Remarque : Ce document de travail est une aide fournie par les laboratoires Wessling. Les informations proviennent de l'arrêté du 12/12/2014. Les cases colorées en rouge indiquent un dépassement de seuil sur un ou plusieurs paramètre(s). Il vous appartient de vérifier que les échantillons colorés en rouge sont bien non admissibles en ISDI, dans la mesure où un dépassement de seuil peut parfois être toléré sur certains paramètres, sous certaines conditions. Ce document de travail n'a aucune valeur légale, et ne doit pas être considéré comme un document d'interprétation des résultats d'analyse.
Désignation d'échantillon |  | Valeurs seuils | 0/31.5 B
N° d'échantillon | Unité |  | 22-035536-01
Analyse physique
Matière sèche | % masse MB | / | 94.5
Paramètres globaux / Indices
COT calculé d'ap. matière organique | mg/kg MS | 30000 | 33000
Indice hydrocarbure C10-C40 | mg/kg MS | 500 | 700
Hydrocarbures > C10-C12 | mg/kg MS | / | <20
Hydrocarbures > C12-C16 | mg/kg MS | / | <20
Hydrocarbures > C16-C21 | mg/kg MS | / | 24
Hydrocarbures > C21-C35 | mg/kg MS | / | 370
Hydrocarbures > C35-C40 | mg/kg MS | / | 300
Benzène et aromatiques (CAV - BTEX)
Benzène | mg/kg MS | / | <0,1
Toluène | mg/kg MS | / | <0,1
Ethylbenzène | mg/kg MS | / | <0,1
m-, p-Xylène | mg/kg MS | / | <0,1
o-Xylène | mg/kg MS | / | <0,1
Cumène | mg/kg MS | / | <0,1
m-, p-Ethyltoluène | mg/kg MS | / | <0,1
Mésitylène | mg/kg MS | / | <0,1
o-Ethyltoluène | mg/kg MS | / | <0,1
Pseudocumène | mg/kg MS | / | <0,1
Somme des CAV | mg/kg MS | 6 | -/-
Hydrocarbures aromatiques polycycliques (HAP)
Naphtalène | mg/kg MS | / | <0,05
Acénaphtylène | mg/kg MS | / | <0,05
Acénaphtène | mg/kg MS | / | <0,05
Fluorène | mg/kg MS | / | <0,05
Phénanthrène | mg/kg MS | / | 0.14
Anthracène | mg/kg MS | / | 0.05
Fluoranthène | mg/kg MS | / | 0.17
Pyrène | mg/kg MS | / | 0.14
Benzo(a)anthracène | mg/kg MS | / | 0.07
Chrysène | mg/kg MS | / | 0.07
Benzo(b)fluoranthène | mg/kg MS | / | 0.13
Benzo(k)fluoranthène | mg/kg MS | / | <0,05
Benzo(a)pyrène | mg/kg MS | / | 0.08
Dibenzo(a,h)anthracène | mg/kg MS | / | <0,05
Indéno(1,2,3,c,d)pyrène | mg/kg MS | / | 0.05
Benzo(g,h,i)pérylène | mg/kg MS | / | 0.07
Somme des HAP | mg/kg MS | 50 | 0.98
Polychlorobiphényles (PCB)
PCB n° 28 | mg/kg MS | / | <0,01
PCB n° 52 | mg/kg MS | / | <0,01
PCB n° 101 | mg/kg MS | / | <0,01
PCB n° 118 | mg/kg MS | / | <0,01
PCB n° 138 | mg/kg MS | / | <0,01
PCB n° 153 | mg/kg MS | / | <0,01
PCB n° 180 | mg/kg MS | / | <0,01
Somme des 7 PCB | mg/kg MS | 1 | -/-
Lixiviation
Masse totale de l'échantillon | g | / | 75
Masse de la prise d'essai | g | / | 21
Refus >4mm | g | / | 0
pH |  | / | 11,4 à 19,6°C
Conductivité [25°C] | µS/cm | / | 730
Sur lixiviat filtré
Analyse physique
Résidu sec après filtration | mg/l | / | 320
Cations, anions et éléments non métalliques
Chlorures (Cl) | mg/l | / | <10
Sulfates (SO4) | mg/l | / | 83
Fluorures (F) | mg/l | / | 0.3
Paramètres globaux / Indices
Phénol (indice) | µg/l | / | <10
Carbone organique total (COT) | mg/l | / | 3.8
Eléments
Chrome (Cr) | µg/l | / | 63
Nickel (Ni) | µg/l | / | <10
Cuivre (Cu) | µg/l | / | 5
Zinc (Zn) | µg/l | / | <50
Arsenic (As) | µg/l | / | <3,0
Sélénium (Se) | µg/l | / | <10
Cadmium (Cd) | µg/l | / | <1,5
Baryum (Ba) | µg/l | / | 19
Plomb (Pb) | µg/l | / | <10
Molybdène (Mo) | µg/l | / | <10
Antimoine (Sb) | µg/l | / | <5,0
Mercure (Hg) | µg/l | / | <0,1
Fraction solubilisée
Eléments
Mercure (Hg) | mg/kg MS | 0.01 | <0,001
Paramètres globaux / Indices
Carbone organique total (COT) | mg/kg MS | 500 | 38
Cations, anions et éléments non métalliques
Sulfates (SO4) | mg/kg MS | 1000 | 830
Paramètres globaux / Indices
Phénol (indice) | mg/kg MS | 1 | <0,1
Analyse physique
Fraction soluble | mg/kg MS | 4000 | 3200
Fluorures (F) | mg/kg MS | 10 | 3
Chlorures (Cl) | mg/kg MS | 800 | <100
Chrome (Cr) | mg/kg MS | 0.5 | 0.63
Nickel (Ni) | mg/kg MS | 0.4 | <0,1
Cuivre (Cu) | mg/kg MS | 2 | 0.05
Zinc (Zn) | mg/kg MS | 4 | <0,5
Arsenic (As) | mg/kg MS | 0.5 | <0,03
Sélénium (Se) | mg/kg MS | 0.1 | <0,1
Cadmium (Cd) | mg/kg MS | 0.04 | <0,015
Baryum (Ba) | mg/kg MS | 20 | 0.19
Plomb (Pb) | mg/kg MS | 0.5 | <0,1
Molybdène (Mo) | mg/kg MS | 0.5 | <0,1
Antimoine (Sb) | mg/kg MS | 0.06 | <0,05
[Case grise] : valeurs seuils de l'arrêté du 12/12/2014
[Case verte] : concentration de l'échantillon inférieure aux seuils de l'arrêté du 12/12/2014, pour tous les paramètres
[Case rouge] : concentration de l'échantillon supérieure aux seuils de l'arrêté du 12/12/2014, pour un ou plusieurs paramètres
Extrait de l'arrêté du 12/12/2014 :
1) Si le déchet ne respecte pas au moins une des valeurs fixées pour le chlorure, le sulfate ou la fraction soluble, le déchet peut être encore jugé conforme aux critères
d'admission s'il respecte soit les valeurs associées au chlorure et au sulfate, soit celle associée à la fraction soluble.
2) Si le déchet ne respecte pas cette valeur pour le sulfate, il peut être encore jugé conforme aux critères d'admission si la lixiviation ne dépasse pas les valeurs
suivantes : 1 500 mg/l à un ratio L/S = 0,1 l/kg ou 16 000 mg/kg de matière sèche à un ratio L/S = 10 1/kg. Il est nécessaire d'utiliser l'essai de percolation NC CEN/TS
14405 pour déterminer la valeur lorsque L/S = 0,1 l/kg dans les conditions d'équilibre initial ; la valeur correspondant à L/S = 10 l/kg peut être déterminée par un
essai de lixiviation NF EN 12457-2 ou par un essai de percolation NF CEN/TS 14405 dans des conditions appochant l'équilibre local.
3) Si le déchet ne satisfait pas à la valeur limite indiquée pour le carbone organique total sur éluat à sa propre valeur de pH, il peut aussi faire l'objet d'un essai de
lixiviation NF EN 12457-2 avec un pH compris entre 7,5 et 8,0. Le déchet peut être jugé conforme aux critères d'admission pour le carbone organique total sur éluat
si le résultat de cette détermination ne dépasse pas 500 mg/kg de matière sèche.
4) Pour les sols, une valeur limite plus élevée peut être admise, à condition que la valeur limite de 500 mg/kg de matière sèche soit respectée pour la carbone
organique total sur éluat, soit au pH du sol, soir pour un pH situé entre 7,5 et 8,0.