## A4 nat + 2% CAO
[5 empty] | RAPPORT D'ESSAIS | [11 empty] | Andrezieu Boutheon Aire des gens du voyage
GONFLEMENT APRES IMMERSION - CBRi (NF P 94-078 de mai 1997)
[5 empty] | IM |  | n° | 2 |  | RA ALHL |  |  | 2025-04-23
[8 empty] | Chrono |  | N° d'affaire |  |  | Date de rédaction
Laboratoire : |  |  |  |  | Région Rhône Alpes - 29-31 rue des Tâches - ZI Mi-Plaine - 69800 SAINT PRIEST
1/ | RENSEIGNEMENTS GENERAUX
| Opérateur : |  |  |  |  | F. Montet | [5 empty] | Nature du matériau : |  |  |  | A4 h
| Date du prélèvement : |  |  |  |  | 2025-03-25 | [5 empty] | Provenance : |  |  |  | Sondages
| Date de mise en immersion : |  |  |  |  | 18/04/2025 | [5 empty] | Destination : |  |  |  | Remblai
| Durée d'immersion : |  |  |  |  | 96 |  |  |  | H |  | Nature du liant : |  |  |  | 2% CAO
2/ | RESULTATS DES ESSAIS
ETAT INITIAL DE L'ECHANTILLON
| TENEUR EN EAU (%) | [7 empty] | MASSE VOLUMIQUE SECHE (t/m3) | [7 empty] | ICBR immédiat
| W% |  |  | 15.8 |  |  |  |  | Densité sèche |  |  | 1.639 |  |  |  |  | 19
MESURE DU GONFLEMENT LINEAIRE RELATIF
|  | Temps (j) | Gonflement (mm)
|  | 0 | 0 | [15 empty] | 0 | 0
[19 empty] | 1 | 1.17
|  | 1 | 1.17 | [15 empty] | 2 | 1.17
[19 empty] | 3 | 1.17
|  | 2 | 1.17 | [15 empty] | 4 | #N/A
[19 empty] | 5 | #N/A
|  | 3 | 1.17 | [15 empty] | 6 | #N/A
[19 empty] | 7 | #N/A
4
5
6
7
|  | GONFLEMENT LINEAIRE ABSOLU | [5 empty] | ∆H = |  | 1.17 | mm
|  | GONFLEMENT LINEAIRE RELATIF | [5 empty] | G= (∆H / H) x100 = |  |  | 1.009% |  |  |  | avec H = |  | 116 | mm
ETAT FINAL DE L'ECHANTILLON APRES IMMERSION
| TENEUR EN EAU (%) | [7 empty] | MASSE VOLUMIQUE SECHE (t/m3) | [7 empty] | ICBR après immersion
| Teneur en eau (%) |  |  | 21.3 |  |  |  |  | Densité sèche |  |  | 1.629 |  |  |  |  | 33
3/ | CONFORMITE
| Rapport ICBR après immersion / ICBR immédiat : | [8 empty] | 1.736842 |  |  |  | CONFORME
| Gonflement relatif: | [8 empty] | 1.009% |  |  |  | ADAPTE
4/ | CONCLUSIONS
Contrôle : | [13 empty] | Nom |  |  | F. MONTET
Conforme | [16 empty] | Technicien de laboratoire
5/ | COMMENTAIRES
Visa

## A4 nat + 1% CAO
[5 empty] | RAPPORT D'ESSAIS | [11 empty] | Andrezieu Boutheon Aire des gens du voyage
GONFLEMENT APRES IMMERSION - CBRi (NF P 94-078 de mai 1997)
[5 empty] | IM |  | n° | 1 |  | RA ALHL |  |  | 2025-04-23
[8 empty] | Chrono |  | N° d'affaire |  |  | Date de rédaction
Laboratoire : |  |  |  |  | Région Rhône Alpes - 29-31 rue des Tâches - ZI Mi-Plaine - 69800 SAINT PRIEST
1/ | RENSEIGNEMENTS GENERAUX
| Opérateur : |  |  |  |  | F. Montet | [5 empty] | Nature du matériau : |  |  |  | A4 h
| Date du prélèvement : |  |  |  |  | 2025-03-25 | [5 empty] | Provenance : |  |  |  | Sondages
| Date de mise en immersion : |  |  |  |  | 18/04/2025 | [5 empty] | Destination : |  |  |  | Remblai
| Durée d'immersion : |  |  |  |  | 96 |  |  |  | H |  | Nature du liant : |  |  |  | 1% CAO
2/ | RESULTATS DES ESSAIS
ETAT INITIAL DE L'ECHANTILLON
| TENEUR EN EAU (%) | [7 empty] | MASSE VOLUMIQUE SECHE (t/m3) | [7 empty] | ICBR immédiat
| W% |  |  | 15.5 |  |  |  |  | Densité sèche |  |  | 1.72 |  |  |  |  | 17
MESURE DU GONFLEMENT LINEAIRE RELATIF
|  | Temps (j) | Gonflement (mm)
|  | 0 | 0 | [15 empty] | 0 | 0
[19 empty] | 1 | 1.09
|  | 1 | 1.09 | [15 empty] | 2 | 1.09
[19 empty] | 3 | 1.09
|  | 2 | 1.09 | [15 empty] | 4 | #N/A
[19 empty] | 5 | #N/A
|  | 3 | 1.09 | [15 empty] | 6 | #N/A
[19 empty] | 7 | #N/A
4
5
6
7
|  | GONFLEMENT LINEAIRE ABSOLU | [5 empty] | ∆H = |  | 1.09 | mm
|  | GONFLEMENT LINEAIRE RELATIF | [5 empty] | G= (∆H / H) x100 = |  |  | 0.9397% |  |  |  | avec H = |  | 116 | mm
ETAT FINAL DE L'ECHANTILLON APRES IMMERSION
| TENEUR EN EAU (%) | [7 empty] | MASSE VOLUMIQUE SECHE (t/m3) | [7 empty] | ICBR après immersion
| Teneur en eau (%) |  |  | 20 |  |  |  |  | Densité sèche |  |  | 1.7 |  |  |  |  | 13
3/ | CONFORMITE
| Rapport ICBR après immersion / ICBR immédiat : | [8 empty] | 0.7647059 |  |  |  | NON-CONFORME
| Gonflement relatif: | [8 empty] | 0.9397% |  |  |  | ADAPTE
4/ | CONCLUSIONS
Contrôle : | [13 empty] | Nom |  |  | F. MONTET
Non conforme | [16 empty] | Technicien de laboratoire
5/ | COMMENTAIRES
Visa