## 27_281125 BBSG D306 Cité (2)
|  |  |  | COMPTE RENDU D'ESSAIS | [10 empty] | Lissieu Limonest VL4
MESURE DE LA MASSE VOLUMIQUE DES MATERIAUX EN PLACE PAR GAMMADENSIMETRE appliquée aux produits hydrocarbonés (NF P 98-241-1)
|  |  |  | DE n° |  | 34 | RA O89C |  |  |  | 27/11/2025
[6 empty] | N°Chrono | N° d'affaire |  |  |  | Date de rédaction
Laboratoire : |  |  |  | Laboratoire Rhône Auvergne - 29-31 rue des tâches - ZI mi-plaine - 69800 SAINT PRIEST
1/ | RENSEIGNEMENTS GENERAUX
| Opérateur : |  |  | Sylvain LHOPITAL |  |  |  | Produit contrôlé : | [5 empty] | BBSG 0/10 Classe 3
| Date de l'essai : |  |  | 27-28/11/2025 |  |  |  | N° formule : |  |  | 114 |  |  | Epaisseur de la couche : |  | 5 cm
| Couche : |  |  | Roulement |  |  |  | Lieu de fabrication : | [5 empty] | P2R Pusignan
| Date de mise en œuvre: |  |  | 27-28/11/2025 |  |  |  | Section contrôlée : | [5 empty] | D306
| Gammadensimètre : |  |  | PQI |  |  |  | Conditions météorologiques : | [5 empty] | Beau
| Date du dernier calibrage : |  |  | Mars 2025 |  |  |  | Profondeur de mesure : | [5 empty] | Rétrodiffusion
| Atelier de mise en œuvre : |  |  | Vogele Super 1800i, Volvo P7820D, Bomag BW161AD0, Bomag BW120AD
2/ | CRITERES DE CONFORMITE
Source des critères :
| Définition des critères / objectifs : | [7 empty] | 4 | ≤ % de vide ≤ |  |  | 8
3/ | RESULTATS DES ESSAIS |  |  |  | Masse volumique réelle de l'enrobé (MVRE) : | [6 empty] | 2.502 |  |  | g/cm3
| N° | N° | Position |  |  | Masse volumique (g/cm3) | Compacités |  |  | Vides |  |  | Observations
| Essai | Profils | G | A | D |  | % |  |  | %
| 31 |  | D |  |  | 2.326 | 93 |  |  | 7
| 32 |  | G |  |  | 2.335 | 93.3 |  |  | 6.7
| 33 |  | A |  |  | 2.338 | 93.4 |  |  | 6.6
| 34 |  | G |  |  | 2.305 | 92.1 |  |  | 7.9
| 35 |  | D |  |  | 2.366 | 94.6 |  |  | 5.4
| 36 |  | A |  |  | 2.319 | 92.7 |  |  | 7.3
| 37 |  | D |  |  | 2.337 | 93.4 |  |  | 6.6
| 38 |  | G |  |  | 2.361 | 94.4 |  |  | 5.6
| Moyenne |  |  |  |  | 2.35 | 93.85 |  |  | 6.15
| Pourcentage de valeurs conformes : |  |  |  |  | 100
4/ | CONCLUSIONS
Contrôle | [12 empty] | Nom |  | Sylvain LHOPITAL
Conforme | [12 empty] | Fonction |  | Chef de section laboratoire
6/ | COMMENTAIRES
Visa

## 27_281125 BBSG D306 Cité
|  |  |  | COMPTE RENDU D'ESSAIS | [10 empty] | Lissieu Limonest VL4
MESURE DE LA MASSE VOLUMIQUE DES MATERIAUX EN PLACE PAR GAMMADENSIMETRE appliquée aux produits hydrocarbonés (NF P 98-241-1)
|  |  |  | DE n° |  | 33 | RA O89C |  |  |  | 27/11/2025
[6 empty] | N°Chrono | N° d'affaire |  |  |  | Date de rédaction
Laboratoire : |  |  |  | Laboratoire Rhône Auvergne - 29-31 rue des tâches - ZI mi-plaine - 69800 SAINT PRIEST
1/ | RENSEIGNEMENTS GENERAUX
| Opérateur : |  |  | Sylvain LHOPITAL |  |  |  | Produit contrôlé : | [5 empty] | BBSG 0/10 Classe 3
| Date de l'essai : |  |  | 27-28/11/2025 |  |  |  | N° formule : |  |  | 114 |  |  | Epaisseur de la couche : |  | 5 cm
| Couche : |  |  | Roulement |  |  |  | Lieu de fabrication : | [5 empty] | P2R Pusignan
| Date de mise en œuvre: |  |  | 27-28/11/2025 |  |  |  | Section contrôlée : | [5 empty] | D306
| Gammadensimètre : |  |  | PQI |  |  |  | Conditions météorologiques : | [5 empty] | Beau
| Date du dernier calibrage : |  |  | Mars 2025 |  |  |  | Profondeur de mesure : | [5 empty] | Rétrodiffusion
| Atelier de mise en œuvre : |  |  | Vogele Super 1800i, Volvo P7820D, Bomag BW161AD0, Bomag BW120AD
2/ | CRITERES DE CONFORMITE
Source des critères :
| Définition des critères / objectifs : | [7 empty] | 4 | ≤ % de vide ≤ |  |  | 8
3/ | RESULTATS DES ESSAIS |  |  |  | Masse volumique réelle de l'enrobé (MVRE) : | [6 empty] | 2.502 |  |  | g/cm3
| N° | N° | Position |  |  | Masse volumique (g/cm3) | Compacités |  |  | Vides |  |  | Observations
| Essai | Profils | G | A | D |  | % |  |  | %
| 1 |  | D |  |  | 2.353 | 94 |  |  | 6
| 2 |  | G |  |  | 2.323 | 92.8 |  |  | 7.2
| 3 |  | A |  |  | 2.311 | 92.4 |  |  | 7.6
| 4 |  | G |  |  | 2.354 | 94.1 |  |  | 5.9
| 5 |  | D |  |  | 2.357 | 94.2 |  |  | 5.8
| 6 |  | A |  |  | 2.366 | 94.6 |  |  | 5.4
| 7 |  | D |  |  | 2.363 | 94.4 |  |  | 5.6
| 8 |  | G |  |  | 2.353 | 94 |  |  | 6
| 9 |  | A |  |  | 2.37 | 94.7 |  |  | 5.3
| 10 |  | G |  |  | 2.399 | 95.9 |  |  | 4.1
| 11 |  | D |  |  | 2.386 | 95.4 |  |  | 4.6
| 12 |  | A |  |  | 2.331 | 93.2 |  |  | 6.8
| 13 |  | D |  |  | 2.378 | 95 |  |  | 5
| 14 |  | G |  |  | 2.365 | 94.5 |  |  | 5.5
| 15 |  | A |  |  | 2.305 | 92.1 |  |  | 7.9
| 16 |  | G |  |  | 2.343 | 93.6 |  |  | 6.4
| 17 |  | D |  |  | 2.384235 | 95.3 |  |  | 4.7
| 18 |  | A |  |  | 2.344 | 93.7 |  |  | 6.3
| 19 |  | D |  |  | 2.39 | 95.5 |  |  | 4.5
| 20 |  | G |  |  | 2.346 | 93.8 |  |  | 6.2
| 21 |  | A |  |  | 2.388 | 95.4 |  |  | 4.6
| 22 |  | G |  |  | 2.324 | 92.9 |  |  | 7.1
| 23 |  | D |  |  | 2.37 | 94.7 |  |  | 5.3
| 24 |  | A |  |  | 2.308 | 92.2 |  |  | 7.8
| 25 |  | D |  |  | 2.347 | 93.8 |  |  | 6.2
| 26 |  | G |  |  | 2.331 | 93.2 |  |  | 6.8
| 27 |  | A |  |  | 2.327 | 93 |  |  | 7
| 28 |  | G |  |  | 2.365 | 94.5 |  |  | 5.5
| 29 |  | D |  |  | 2.306 | 92.2 |  |  | 7.8
| 30 |  | A |  |  | 2.363 | 94.4 |  |  | 5.6
| Moyenne |  |  |  |  | 2.35 | 93.85 |  |  | 6.15
| Pourcentage de valeurs conformes : |  |  |  |  | 100
4/ | CONCLUSIONS
Contrôle | [12 empty] | Nom |  | Sylvain LHOPITAL
Conforme | [12 empty] | Fonction |  | Chef de section laboratoire
6/ | COMMENTAIRES
Visa

## 26_271125 BBSG D306 Bois Di (2)
|  |  |  | COMPTE RENDU D'ESSAIS | [10 empty] | Lissieu Limonest VL4
MESURE DE LA MASSE VOLUMIQUE DES MATERIAUX EN PLACE PAR GAMMADENSIMETRE appliquée aux produits hydrocarbonés (NF P 98-241-1)
|  |  |  | DE n° |  | 32 | RA O89C |  |  |  | 2025-11-27
[6 empty] | N°Chrono | N° d'affaire |  |  |  | Date de rédaction
Laboratoire : |  |  |  | Laboratoire Rhône Auvergne - 29-31 rue des tâches - ZI mi-plaine - 69800 SAINT PRIEST
1/ | RENSEIGNEMENTS GENERAUX
| Opérateur : |  |  | Sylvain LHOPITAL |  |  |  | Produit contrôlé : | [5 empty] | BBSG 0/10 Classe 3
| Date de l'essai : |  |  | 26-27/11/2025 |  |  |  | N° formule : |  |  | 114 |  |  | Epaisseur de la couche : |  | 5 cm
| Couche : |  |  | Roulement |  |  |  | Lieu de fabrication : | [5 empty] | P2R Pusignan
| Date de mise en œuvre: |  |  | 26-27/11/2025 |  |  |  | Section contrôlée : | [5 empty] | D306 Bois Dieu
| Gammadensimètre : |  |  | PQI |  |  |  | Conditions météorologiques : | [5 empty] | Couvert
| Date du dernier calibrage : |  |  | Mars 2025 |  |  |  | Profondeur de mesure : | [5 empty] | Rétrodiffusion
| Atelier de mise en œuvre : |  |  | Vogele Super 1800i, Volvo P7820D, Bomag BW161AD0, Bomag BW120AD
2/ | CRITERES DE CONFORMITE
Source des critères :
| Définition des critères / objectifs : | [7 empty] | 4 | ≤ % de vide ≤ |  |  | 8
3/ | RESULTATS DES ESSAIS |  |  |  | Masse volumique réelle de l'enrobé (MVRE) : | [6 empty] | 2.502 |  |  | g/cm3
| N° | N° | Position |  |  | Masse volumique (g/cm3) | Compacités |  |  | Vides |  |  | Observations
| Essai | Profils | G | A | D |  | % |  |  | %
| 31 |  |  |  |  | 2.395 | 95.7 |  |  | 4.3
| 32 |  |  |  |  | 2.377 | 95 |  |  | 5
| 33 |  |  |  |  | 2.371 | 94.8 |  |  | 5.2
| 34 |  |  |  |  | 2.353 | 94 |  |  | 6
| 35 |  |  |  |  | 2.304 | 92.1 |  |  | 7.9
| 36 |  |  |  |  | 2.192 | 87.6 |  |  | 12.4 |  |  | Arrêt de table / reprise - Surface 25 m²
| 37 |  |  |  |  | 2.116 | 84.6 |  |  | 15.4
| 38 |  |  |  |  | 2.34 | 93.5 |  |  | 6.5
| 39 |  |  |  |  | 2.385 | 95.3 |  |  | 4.7
| 40 |  |  |  |  | 2.321 | 92.8 |  |  | 7.2
| 41 |  |  |  |  | 2.355 | 94.1 |  |  | 5.9
| 42 |  |  |  |  | 2.311 | 92.4 |  |  | 7.6
| 43 |  |  |  |  | 2.382 | 95.2 |  |  | 4.8
| 44 |  |  |  |  | 2.382 | 95.2 |  |  | 4.8 |  |  | Bretelle Bois Dieu
| 45 |  |  |  |  | 2.379 | 95.1 |  |  | 4.9
| 46 |  |  |  |  | 2.377 | 95 |  |  | 5
| 47 |  |  |  |  | 2.387 | 95.4 |  |  | 4.6
| Moyenne |  |  |  |  | 2.35 | 93.94 |  |  | 6.06
| Pourcentage de valeurs conformes : |  |  |  |  | 95.74
4/ | CONCLUSIONS
Contrôle | [12 empty] | Nom |  | Sylvain LHOPITAL
Conforme | [12 empty] | Fonction |  | Chef de section laboratoire
6/ | COMMENTAIRES
Visa

## 26_271125 BBSG D306 Bois Dieu
|  |  |  | COMPTE RENDU D'ESSAIS | [10 empty] | Lissieu Limonest VL4
MESURE DE LA MASSE VOLUMIQUE DES MATERIAUX EN PLACE PAR GAMMADENSIMETRE appliquée aux produits hydrocarbonés (NF P 98-241-1)
|  |  |  | DE n° |  | 31 | RA O89C |  |  |  | 2025-11-27
[6 empty] | N°Chrono | N° d'affaire |  |  |  | Date de rédaction
Laboratoire : |  |  |  | Laboratoire Rhône Auvergne - 29-31 rue des tâches - ZI mi-plaine - 69800 SAINT PRIEST
1/ | RENSEIGNEMENTS GENERAUX
| Opérateur : |  |  | Sylvain LHOPITAL |  |  |  | Produit contrôlé : | [5 empty] | BBSG 0/10 Classe 3
| Date de l'essai : |  |  | 26-27/11/2025 |  |  |  | N° formule : |  |  | 114 |  |  | Epaisseur de la couche : |  | 5 cm
| Couche : |  |  | Roulement |  |  |  | Lieu de fabrication : | [5 empty] | P2R Pusignan
| Date de mise en œuvre: |  |  | 26-27/11/2025 |  |  |  | Section contrôlée : | [5 empty] | D306 Bois Dieu
| Gammadensimètre : |  |  | PQI |  |  |  | Conditions météorologiques : | [5 empty] | Couvert
| Date du dernier calibrage : |  |  | Mars 2025 |  |  |  | Profondeur de mesure : | [5 empty] | Rétrodiffusion
| Atelier de mise en œuvre : |  |  | Vogele Super 1800i, Volvo P7820D, Bomag BW161AD0, Bomag BW120AD
2/ | CRITERES DE CONFORMITE
Source des critères :
| Définition des critères / objectifs : | [7 empty] | 4 | ≤ % de vide ≤ |  |  | 8
3/ | RESULTATS DES ESSAIS |  |  |  | Masse volumique réelle de l'enrobé (MVRE) : | [6 empty] | 2.502 |  |  | g/cm3
| N° | N° | Position |  |  | Masse volumique (g/cm3) | Compacités |  |  | Vides |  |  | Observations
| Essai | Profils | G | A | D |  | % |  |  | %
| 1 |  |  |  |  | 2.385 | 95.3 |  |  | 4.7
| 2 |  |  |  |  | 2.397 | 95.8 |  |  | 4.2
| 3 |  |  |  |  | 2.383 | 95.2 |  |  | 4.8
| 4 |  |  |  |  | 2.378 | 95 |  |  | 5
| 5 |  |  |  |  | 2.364 | 94.5 |  |  | 5.5
| 6 |  |  |  |  | 2.355 | 94.1 |  |  | 5.9
| 7 |  |  |  |  | 2.375 | 94.9 |  |  | 5.1
| 8 |  |  |  |  | 2.321 | 92.8 |  |  | 7.2
| 9 |  |  |  |  | 2.314 | 92.5 |  |  | 7.5
| 10 |  |  |  |  | 2.388 | 95.4 |  |  | 4.6
| 11 |  |  |  |  | 2.374 | 94.9 |  |  | 5.1
| 12 |  |  |  |  | 2.398 | 95.8 |  |  | 4.2
| 13 |  |  |  |  | 2.367 | 94.6 |  |  | 5.4
| 14 |  |  |  |  | 2.327 | 93 |  |  | 7
| 15 |  |  |  |  | 2.369 | 94.7 |  |  | 5.3
| 16 |  |  |  |  | 2.34 | 93.5 |  |  | 6.5
| 17 |  |  |  |  | 2.326 | 93 |  |  | 7
| 18 |  |  |  |  | 2.361 | 94.4 |  |  | 5.6
| 19 |  |  |  |  | 2.357 | 94.2 |  |  | 5.8
| 20 |  |  |  |  | 2.357 | 94.2 |  |  | 5.8
| 21 |  |  |  |  | 2.319 | 92.7 |  |  | 7.3
| 22 |  |  |  |  | 2.399 | 95.9 |  |  | 4.1
| 23 |  |  |  |  | 2.381 | 95.2 |  |  | 4.8
| 24 |  |  |  |  | 2.39 | 95.5 |  |  | 4.5
| 25 |  |  |  |  | 2.379 | 95.1 |  |  | 4.9
| 26 |  |  |  |  | 2.325 | 92.9 |  |  | 7.1
| 27 |  |  |  |  | 2.331 | 93.2 |  |  | 6.8
| 28 |  |  |  |  | 2.328 | 93 |  |  | 7
| 29 |  |  |  |  | 2.307 | 92.2 |  |  | 7.8
| 30 |  |  |  |  | 2.352 | 94 |  |  | 6
| Moyenne |  |  |  |  | 2.35 | 93.94 |  |  | 6.06
| Pourcentage de valeurs conformes : |  |  |  |  | 95.74
4/ | CONCLUSIONS
Contrôle | [12 empty] | Nom |  | Sylvain LHOPITAL
Conforme | [12 empty] | Fonction |  | Chef de section laboratoire
6/ | COMMENTAIRES
Visa

## 25_261125 BBSG D306 Bois Dieu
|  |  |  | COMPTE RENDU D'ESSAIS | [10 empty] | Lissieu Limonest VL4
MESURE DE LA MASSE VOLUMIQUE DES MATERIAUX EN PLACE PAR GAMMADENSIMETRE appliquée aux produits hydrocarbonés (NF P 98-241-1)
|  |  |  | DE n° |  | 30 | RA O89C |  |  |  | 26/11/2025
[6 empty] | N°Chrono | N° d'affaire |  |  |  | Date de rédaction
Laboratoire : |  |  |  | Laboratoire Rhône Auvergne - 29-31 rue des tâches - ZI mi-plaine - 69800 SAINT PRIEST
1/ | RENSEIGNEMENTS GENERAUX
| Opérateur : |  |  | Sylvain LHOPITAL |  |  |  | Produit contrôlé : | [5 empty] | BBSG 0/10 Classe 3
| Date de l'essai : |  |  | 25-26/11/2025 |  |  |  | N° formule : |  |  | 114 |  |  | Epaisseur de la couche : |  | 5 cm
| Couche : |  |  | Roulement |  |  |  | Lieu de fabrication : | [5 empty] | P2R Pusignan
| Date de mise en œuvre: |  |  | 25-26/11/2025 |  |  |  | Section contrôlée : | [5 empty] | D306 Bois Dieu
| Gammadensimètre : |  |  | PQI |  |  |  | Conditions météorologiques : | [5 empty] | Pluie
| Date du dernier calibrage : |  |  | Mars 2025 |  |  |  | Profondeur de mesure : | [5 empty] | Rétrodiffusion
| Atelier de mise en œuvre : |  |  | Vogele Super 1800i, Volvo P7820D, Bomag BW161AD0, Bomag BW120AD
2/ | CRITERES DE CONFORMITE
Source des critères :
| Définition des critères / objectifs : | [7 empty] | 4 | ≤ % de vide ≤ |  |  | 8
3/ | RESULTATS DES ESSAIS |  |  |  | Masse volumique réelle de l'enrobé (MVRE) : | [6 empty] | 2.502 |  |  | g/cm3
| N° | N° | Position |  |  | Masse volumique (g/cm3) | Compacités |  |  | Vides |  |  | Observations
| Essai | Profils | G | A | D |  | % |  |  | %
| 1 |  |  |  |  | 2.38 | 95.1 |  |  | 4.9
| 2 |  |  |  |  | 2.37 | 94.7 |  |  | 5.3
| 3 |  |  |  |  | 2.392 | 95.6 |  |  | 4.4
| 4 |  |  |  |  | 2.334 | 93.3 |  |  | 6.7
| 5 |  |  |  |  | 2.317 | 92.6 |  |  | 7.4
| 6 |  |  |  |  | 2.339 | 93.5 |  |  | 6.5
| 7 |  |  |  |  | 2.357 | 94.2 |  |  | 5.8
| 8 |  |  |  |  | 2.324 | 92.9 |  |  | 7.1
| 9 |  |  |  |  | 2.329 | 93.1 |  |  | 6.9
| 10 |  |  |  |  | 2.352 | 94 |  |  | 6
| 11 |  |  |  |  | 2.311 | 92.4 |  |  | 7.6
| 12 |  |  |  |  | 2.401 | 96 |  |  | 4
| 13 |  |  |  |  | 2.392 | 95.6 |  |  | 4.4
| 14 |  |  |  |  | 2.316 | 92.6 |  |  | 7.4
| Moyenne |  |  |  |  | 2.35 | 93.97 |  |  | 6.03
| Pourcentage de valeurs conformes : |  |  |  |  | 100
4/ | CONCLUSIONS
Contrôle | [12 empty] | Nom |  | Sylvain LHOPITAL
Conforme | [12 empty] | Fonction |  | Chef de section laboratoire
6/ | COMMENTAIRES
Visa

## 24_251125 GB D306 Bois Dieu
|  |  |  | COMPTE RENDU D'ESSAIS | [10 empty] | Lissieu Limonest VL4
MESURE DE LA MASSE VOLUMIQUE DES MATERIAUX EN PLACE PAR GAMMADENSIMETRE appliquée aux produits hydrocarbonés (NF P 98-241-1)
|  |  |  | DE n° |  | 29 | RA O89C |  |  |  | 25/11/2025
[6 empty] | N°Chrono | N° d'affaire |  |  |  | Date de rédaction
Laboratoire : |  |  |  | Laboratoire Rhône Auvergne - 29-31 rue des tâches - ZI mi-plaine - 69800 SAINT PRIEST
1/ | RENSEIGNEMENTS GENERAUX
| Opérateur : |  |  | Sylvain LHOPITAL |  |  |  | Produit contrôlé : | [5 empty] | GB 0/14 Classe 4
| Date de l'essai : |  |  | 25/11/2025 |  |  |  | N° formule : |  |  | 160 |  |  | Epaisseur de la couche : |  | 13 cm
| Couche : |  |  | Fondation |  |  |  | Lieu de fabrication : | [5 empty] | P2R Pusignan
| Date de mise en œuvre: |  |  | 25/11/2025 |  |  |  | Section contrôlée : | [5 empty] | D306 Bois Dieu
| Gammadensimètre : |  |  | Humbolt-9340 |  |  |  | Conditions météorologiques : | [5 empty] | Couvert
| Date du dernier calibrage : |  |  | Avril 2025 |  |  |  | Profondeur de mesure : | [5 empty] | 10cm
| Atelier de mise en œuvre : |  |  | Volvo P7820D, Bomag BW120AD, Bomag BW161AD0
2/ | CRITERES DE CONFORMITE
Source des critères :
| Définition des critères / objectifs : | [7 empty] | 0 | ≤ % de vide ≤ |  |  | 8
3/ | RESULTATS DES ESSAIS |  |  |  | Masse volumique réelle de l'enrobé (MVRE) : | [6 empty] | 2.475 |  |  | g/cm3
| N° | N° | Position |  |  | Masse volumique (g/cm3) | Compacités |  |  | Vides |  |  | Observations
| Essai | Profils | G | A | D |  | % |  |  | %
| 1 |  |  |  |  | 2.28 | 92.1 |  |  | 7.9
| 2 |  |  |  |  | 2.339 | 94.5 |  |  | 5.5
| 3 |  |  |  |  | 2.319 | 93.7 |  |  | 6.3
| 4 |  |  |  |  | 2.325 | 93.9 |  |  | 6.1
| 5 |  |  |  |  | 2.342 | 94.6 |  |  | 5.4
| 6 |  |  |  |  | 2.309 | 93.3 |  |  | 6.7
| 7 |  |  |  |  | 2.303 | 93.1 |  |  | 6.9
| 8 |  |  |  |  | 2.363 | 95.5 |  |  | 4.5
| 9 |  |  |  |  | 2.369 | 95.7 |  |  | 4.3
| 10 |  |  |  |  | 2.323 | 93.9 |  |  | 6.1
| 11 |  |  |  |  | 2.309 | 93.3 |  |  | 6.7
| 12 |  |  |  |  | 2.358 | 95.3 |  |  | 4.7
| 13 |  |  |  |  | 2.316 | 93.6 |  |  | 6.4
| 14 |  |  |  |  | 2.363 | 95.5 |  |  | 4.5
| 15 |  |  |  |  | 2.33 | 94.1 |  |  | 5.9
| 16 |  |  |  |  | 2.361 | 95.4 |  |  | 4.6
| 17 |  |  |  |  | 2.324 | 93.9 |  |  | 6.1
| 18 |  |  |  |  | 2.321 | 93.8 |  |  | 6.2
| 19 |  |  |  |  | 2.295 | 92.7 |  |  | 7.3
| 20 |  |  |  |  | 2.351 | 95 |  |  | 5
| 21 |  |  |  |  | 2.3 | 92.9 |  |  | 7.1
| 22 |  |  |  |  | 2.366 | 95.6 |  |  | 4.4
| 23 |  |  |  |  | 2.31 | 93.3 |  |  | 6.7
| 24 |  |  |  |  | 2.328 | 94.1 |  |  | 5.9
| 25 |  |  |  |  | 2.355 | 95.2 |  |  | 4.8
| 26 |  |  |  |  | 2.3 | 92.9 |  |  | 7.1
| 27 |  |  |  |  | 2.287 | 92.4 |  |  | 7.6
| 28 |  |  |  |  | 2.298 | 92.8 |  |  | 7.2
| Moyenne |  |  |  |  | 2.33 | 94 |  |  | 6
| Pourcentage de valeurs conformes : |  |  |  |  | 100
4/ | CONCLUSIONS
Contrôle | [12 empty] | Nom |  | Sylvain LHOPITAL
Conforme | [12 empty] | Fonction |  | Chef de section laboratoire
6/ | COMMENTAIRES
Visa

## 121125 GB Bois Dieu
|  |  |  | COMPTE RENDU D'ESSAIS | [10 empty] | Lissieu Limonest VL4
MESURE DE LA MASSE VOLUMIQUE DES MATERIAUX EN PLACE PAR GAMMADENSIMETRE appliquée aux produits hydrocarbonés (NF P 98-241-1)
|  |  |  | DE n° |  | 28 | RA O89C |  |  |  | 12/11/2025
[6 empty] | N°Chrono | N° d'affaire |  |  |  | Date de rédaction
Laboratoire : |  |  |  | Laboratoire Rhône Auvergne - 29-31 rue des tâches - ZI mi-plaine - 69800 SAINT PRIEST
1/ | RENSEIGNEMENTS GENERAUX
| Opérateur : |  |  | Sylvain LHOPITAL |  |  |  | Produit contrôlé : | [5 empty] | GB 0/14 Classe 4
| Date de l'essai : |  |  | 12/11/2025 |  |  |  | N° formule : |  |  | 160 |  |  | Epaisseur de la couche : |  | 13 cm
| Couche : |  |  | Fondation |  |  |  | Lieu de fabrication : | [5 empty] | P2R Pusignan
| Date de mise en œuvre: |  |  | 12/11/2025 |  |  |  | Section contrôlée : | [5 empty] | Bois Dieu
| Gammadensimètre : |  |  | Humbolt-9340 |  |  |  | Conditions météorologiques : | [5 empty] | Beau
| Date du dernier calibrage : |  |  | Avril 25 |  |  |  | Profondeur de mesure : | [5 empty] | Rétrodiffusion
| Atelier de mise en œuvre : |  |  | Volvo P7820D, Bomag BW120AD, Bomag BW161AD0
2/ | CRITERES DE CONFORMITE
Source des critères :
| Définition des critères / objectifs : | [7 empty] | 0 | ≤ % de vide ≤ |  |  | 8
3/ | RESULTATS DES ESSAIS |  |  |  | Masse volumique réelle de l'enrobé (MVRE) : | [6 empty] | 2.475 |  |  | g/cm3
| N° | N° | Position |  |  | Masse volumique (g/cm3) | Compacités |  |  | Vides |  |  | Observations
| Essai | Profils | G | A | D |  | % |  |  | %
| 1 |  |  |  |  | 2.342 | 94.6 |  |  | 5.4
| 2 |  |  |  |  | 2.33 | 94.1 |  |  | 5.9
| 3 |  |  |  |  | 2.332 | 94.2 |  |  | 5.8
| 4 |  |  |  |  | 2.29 | 92.5 |  |  | 7.5
| 5 |  |  |  |  | 2.352 | 95 |  |  | 5
| 6 |  |  |  |  | 2.329 | 94.1 |  |  | 5.9
| 7 |  |  |  |  | 2.326 | 94 |  |  | 6
| 8 |  |  |  |  | 2.313 | 93.5 |  |  | 6.5
| 9 |  |  |  |  | 2.374 | 95.9 |  |  | 4.1
| 10 |  |  |  |  | 2.337 | 94.4 |  |  | 5.6
| 11 |  |  |  |  | 2.324 | 93.9 |  |  | 6.1
| 12 |  |  |  |  | 2.384 | 96.3 |  |  | 3.7
| 13 |  |  |  |  | 2.342 | 94.6 |  |  | 5.4
| 14 |  |  |  |  | 2.329 | 94.1 |  |  | 5.9
| 15 |  |  |  |  | 2.319 | 93.7 |  |  | 6.3
| Moyenne |  |  |  |  | 2.33 | 94.33 |  |  | 5.67
| Pourcentage de valeurs conformes : |  |  |  |  | 100
4/ | CONCLUSIONS
Contrôle | [12 empty] | Nom |  | Sylvain LHOPITAL
Conforme | [12 empty] | Fonction |  | Chef de section laboratoire
6/ | COMMENTAIRES
Visa

## 281025 GB purges RN6
|  |  |  | COMPTE RENDU D'ESSAIS | [10 empty] | Lissieu Limonest VL4
MESURE DE LA MASSE VOLUMIQUE DES MATERIAUX EN PLACE PAR GAMMADENSIMETRE appliquée aux produits hydrocarbonés (NF P 98-241-1)
|  |  |  | DE n° |  | 27 | RA O89C |  |  |  | 28/10/2025
[6 empty] | N°Chrono | N° d'affaire |  |  |  | Date de rédaction
Laboratoire : |  |  |  | Laboratoire Rhône Auvergne - 29-31 rue des tâches - ZI mi-plaine - 69800 SAINT PRIEST
1/ | RENSEIGNEMENTS GENERAUX
| Opérateur : |  |  | F. Montet |  |  |  | Produit contrôlé : | [5 empty] | GB 0/14 Classe 4
| Date de l'essai : |  |  | 28/10/2025 |  |  |  | N° formule : |  |  | 160 |  |  | Epaisseur de la couche : |  | 13 cm
| Couche : |  |  | Base |  |  |  | Lieu de fabrication : | [5 empty] | P2R
| Date de mise en œuvre: |  |  | 28/10/2025 |  |  |  | Section contrôlée : | [5 empty] | RN6 purges
| Gammadensimètre : |  |  | Humbolt-9340 |  |  |  | Conditions météorologiques : | [5 empty] | Couvert / Beau
| Date du dernier calibrage : |  |  | Avril 2025 |  |  |  | Profondeur de mesure : | [5 empty] | Rétrodiffusion
| Atelier de mise en œuvre : |  |  | Finisseur Volvo titan P7820C, Bomag bw160ad, bomag bw120ad
2/ | CRITERES DE CONFORMITE
Source des critères :
| Définition des critères / objectifs : | [7 empty] | 0 | ≤ % de vide ≤ |  |  | 8
3/ | RESULTATS DES ESSAIS |  |  |  | Masse volumique réelle de l'enrobé (MVRE) : | [6 empty] | 2.475 |  |  | g/cm3
| N° | N° | Position |  |  | Masse volumique (g/cm3) | Compacités |  |  | Vides |  |  | Observations
| Essai | Profils | G | A | D |  | % |  |  | %
| 1 |  |  |  |  | 2.324 | 93.9 |  |  | 6.1
| 2 |  |  |  |  | 2.333 | 94.3 |  |  | 5.7
| 3 |  |  |  |  | 2.316 | 93.6 |  |  | 6.4
| 4 |  |  |  |  | 2.328 | 94.1 |  |  | 5.9
| 5 |  |  |  |  | 2.308 | 93.3 |  |  | 6.7
| 6 |  |  |  |  | 2.319 | 93.7 |  |  | 6.3
| 7 |  |  |  |  | 2.347 | 94.8 |  |  | 5.2
| 8 |  |  |  |  | 2.342 | 94.6 |  |  | 5.4
| 9 |  |  |  |  | 2.353 | 95.1 |  |  | 4.9
| 10 |  |  |  |  | 2.3 | 92.9 |  |  | 7.1
| 11 |  |  |  |  | 2.278 | 92 |  |  | 8
| 12 |  |  |  |  | 2.297 | 92.8 |  |  | 7.2
| 13 |  |  |  |  | 2.362 | 95.4 |  |  | 4.6
| 14 |  |  |  |  | 2.301 | 93 |  |  | 7
| 15 |  |  |  |  | 2.386 | 96.4 |  |  | 3.6
| 16 |  |  |  |  | 2.4 | 97 |  |  | 3
| 17 |  |  |  |  | 2.335 | 94.3 |  |  | 5.7
| 18 |  |  |  |  | 2.351 | 95 |  |  | 5
| 19 |  |  |  |  | 2.361 | 95.4 |  |  | 4.6
| 20 |  |  |  |  | 2.339 | 94.5 |  |  | 5.5
| 21 |  |  |  |  | 2.336 | 94.4 |  |  | 5.6
| 22 |  |  |  |  | 2.342 | 94.6 |  |  | 5.4
| 23 |  |  |  |  | 2.358 | 95.3 |  |  | 4.7
| 24 |  |  |  |  | 2.343 | 94.7 |  |  | 5.3
| 25 |  |  |  |  | 2.339 | 94.5 |  |  | 5.5
| 26 |  |  |  |  | 2.3 | 92.9 |  |  | 7.1
| 27 |  |  |  |  | 2.347 | 94.8 |  |  | 5.2
| 28 |  |  |  |  | 2.384 | 96.3 |  |  | 3.7
| Moyenne |  |  |  |  | 2.34 | 94.41 |  |  | 5.59
| Pourcentage de valeurs conformes : |  |  |  |  | 100
4/ | CONCLUSIONS
Contrôle | [12 empty] | Nom |  | F. MONTET
Conforme | [12 empty] | Fonction |  | Technicien de laboratoire
6/ | COMMENTAIRES
Visa

## Nuit 08-091025 BBSG RN6 Voirie
|  |  |  | COMPTE RENDU D'ESSAIS | [10 empty] | Lissieu Limonest VL4
MESURE DE LA MASSE VOLUMIQUE DES MATERIAUX EN PLACE PAR GAMMADENSIMETRE appliquée aux produits hydrocarbonés (NF P 98-241-1)
|  |  |  | DE n° |  | 26 | RA O89C |  |  |  | 09/10/2025
[6 empty] | N°Chrono | N° d'affaire |  |  |  | Date de rédaction
Laboratoire : |  |  |  | Laboratoire Rhône Auvergne - 29-31 rue des tâches - ZI mi-plaine - 69800 SAINT PRIEST
1/ | RENSEIGNEMENTS GENERAUX
| Opérateur : |  |  | F. Montet |  |  |  | Produit contrôlé : | [5 empty] | BBSG 0/10 Classe 3
| Date de l'essai : |  |  | Nuit 08-09/10/2025 |  |  |  | N° formule : |  |  | 110 |  |  | Epaisseur de la couche : |  | 5 cm
| Couche : |  |  | Roulement |  |  |  | Lieu de fabrication : | [5 empty] | P2R
| Date de mise en œuvre: |  |  | Nuit 08-09/10/2025 |  |  |  | Section contrôlée : | [5 empty] | RN6 voirie
| Gammadensimètre : |  |  | PQI |  |  |  | Conditions météorologiques : | [5 empty] | Nuit
| Date du dernier calibrage : |  |  | Mars 2025 |  |  |  | Profondeur de mesure : | [5 empty] | Rétrodiffusion
| Atelier de mise en œuvre : |  |  | 2 finisseurs , Bomag bw161ad, bomag bw120ad
2/ | CRITERES DE CONFORMITE
Source des critères :
| Définition des critères / objectifs : | [7 empty] | 4 | ≤ % de vide ≤ |  |  | 8
3/ | RESULTATS DES ESSAIS |  |  |  | Masse volumique réelle de l'enrobé (MVRE) : | [6 empty] | 2.44 |  |  | g/cm3
| N° | N° | Position |  |  | Masse volumique (g/cm3) | Compacités |  |  | Vides |  |  | Observations
| Essai | Profils | G | A | D |  | % |  |  | %
| 1 |  |  |  |  | 2.292 | 93.9 |  |  | 6.1
| 2 |  |  |  |  | 2.245 | 92 |  |  | 8
| 3 |  |  |  |  | 2.296 | 94.1 |  |  | 5.9
| 4 |  |  |  |  | 2.284 | 93.6 |  |  | 6.4
| 5 |  |  |  |  | 2.257 | 92.5 |  |  | 7.5
| 6 |  |  |  |  | 2.265 | 92.8 |  |  | 7.2
| 7 |  |  |  |  | 2.333 | 95.6 |  |  | 4.4
| 8 |  |  |  |  | 2.265 | 92.8 |  |  | 7.2
| 9 |  |  |  |  | 2.266 | 92.9 |  |  | 7.1
| 10 |  |  |  |  | 2.292 | 93.9 |  |  | 6.1
| 11 |  |  |  |  | 2.292 | 93.9 |  |  | 6.1
| 12 |  |  |  |  | 2.338 | 95.8 |  |  | 4.2
| 13 |  |  |  |  | 2.294 | 94 |  |  | 6
| 14 |  |  |  |  | 2.255 | 92.4 |  |  | 7.6
| 15 |  |  |  |  | 2.304 | 94.4 |  |  | 5.6
| 16 |  |  |  |  | 2.247 | 92.1 |  |  | 7.9
| 17 |  |  |  |  | 2.251 | 92.3 |  |  | 7.7
| 18 |  |  |  |  | 2.274 | 93.2 |  |  | 6.8
| 19 |  |  |  |  | 2.292 | 93.9 |  |  | 6.1
| 20 |  |  |  |  | 2.322 | 95.2 |  |  | 4.8
| 21 |  |  |  |  | 2.282 | 93.5 |  |  | 6.5
| 22 |  |  |  |  | 2.257 | 92.5 |  |  | 7.5
| 23 |  |  |  |  | 2.336 | 95.7 |  |  | 4.3
| 24 |  |  |  |  | 2.287 | 93.7 |  |  | 6.3
| 25 |  |  |  |  | 2.273 | 93.2 |  |  | 6.8
| 26 |  |  |  |  | 2.256 | 92.5 |  |  | 7.5
| 27 |  |  |  |  | 2.255 | 92.4 |  |  | 7.6
| 28 |  |  |  |  | 2.263 | 92.7 |  |  | 7.3
| 29 |  |  |  |  | 2.274 | 93.2 |  |  | 6.8
| 30 |  |  |  |  | 2.319 | 95 |  |  | 5
| Moyenne |  |  |  |  | 2.28 | 93.52 |  |  | 6.48
| Pourcentage de valeurs conformes : |  |  |  |  | 100
4/ | CONCLUSIONS
Contrôle | [12 empty] | Nom |  | F. MONTET
Conforme | [12 empty] | Fonction |  | Technicien de laboratoire
6/ | COMMENTAIRES
Visa

## Nuit 07-081025 BBSG RN6 Voirie
|  |  |  | COMPTE RENDU D'ESSAIS | [10 empty] | Lissieu Limonest VL4
MESURE DE LA MASSE VOLUMIQUE DES MATERIAUX EN PLACE PAR GAMMADENSIMETRE appliquée aux produits hydrocarbonés (NF P 98-241-1)
|  |  |  | DE n° |  | 25 | RA O89C |  |  |  | 08/10/2025
[6 empty] | N°Chrono | N° d'affaire |  |  |  | Date de rédaction
Laboratoire : |  |  |  | Laboratoire Rhône Auvergne - 29-31 rue des tâches - ZI mi-plaine - 69800 SAINT PRIEST
1/ | RENSEIGNEMENTS GENERAUX
| Opérateur : |  |  | F. Montet |  |  |  | Produit contrôlé : | [5 empty] | BBSG 0/10 Classe 3
| Date de l'essai : |  |  | Nuit 07-08/10/2025 |  |  |  | N° formule : |  |  | 110 |  |  | Epaisseur de la couche : |  | 5 cm
| Couche : |  |  | Roulement |  |  |  | Lieu de fabrication : | [5 empty] | P2R
| Date de mise en œuvre: |  |  | Nuit 07-08/10/2025 |  |  |  | Section contrôlée : | [5 empty] | RN6 voirie
| Gammadensimètre : |  |  | PQI |  |  |  | Conditions météorologiques : | [5 empty] | Nuit
| Date du dernier calibrage : |  |  | Mars 2025 |  |  |  | Profondeur de mesure : | [5 empty] | Rétrodiffusion
| Atelier de mise en œuvre : |  |  | 2 finisseur , Bomag bw161ad, bomag bw120ad
2/ | CRITERES DE CONFORMITE
Source des critères :
| Définition des critères / objectifs : | [7 empty] | 4 | ≤ % de vide ≤ |  |  | 8
3/ | RESULTATS DES ESSAIS |  |  |  | Masse volumique réelle de l'enrobé (MVRE) : | [6 empty] | 2.44 |  |  | g/cm3
| N° | N° | Position |  |  | Masse volumique (g/cm3) | Compacités |  |  | Vides |  |  | Observations
| Essai | Profils | G | A | D |  | % |  |  | %
| 1 |  |  |  |  | 2.267 | 92.9 |  |  | 7.1
| 2 |  |  |  |  | 2.258 | 92.5 |  |  | 7.5
| 3 |  |  |  |  | 2.294 | 94 |  |  | 6
| 4 |  |  |  |  | 2.246 | 92 |  |  | 8
| 5 |  |  |  |  | 2.266 | 92.9 |  |  | 7.1
| 6 |  |  |  |  | 2.252 | 92.3 |  |  | 7.7
| 7 |  |  |  |  | 2.276 | 93.3 |  |  | 6.7
| 8 |  |  |  |  | 2.244 | 92 |  |  | 8
| 9 |  |  |  |  | 2.277 | 93.3 |  |  | 6.7
| 10 |  |  |  |  | 2.283 | 93.6 |  |  | 6.4
| 11 |  |  |  |  | 2.325 | 95.3 |  |  | 4.7
| 12 |  |  |  |  | 2.318 | 95 |  |  | 5
| 13 |  |  |  |  | 2.271 | 93.1 |  |  | 6.9
| 14 |  |  |  |  | 2.258 | 92.5 |  |  | 7.5
| 15 |  |  |  |  | 2.246 | 92 |  |  | 8
| 16 |  |  |  |  | 2.278 | 93.4 |  |  | 6.6
| 17 |  |  |  |  | 2.316 | 94.9 |  |  | 5.1
| 18 |  |  |  |  | 2.294 | 94 |  |  | 6
| 19 |  |  |  |  | 2.254 | 92.4 |  |  | 7.6
| 20 |  |  |  |  | 2.258 | 92.5 |  |  | 7.5
| 21 |  |  |  |  | 2.263 | 92.7 |  |  | 7.3
| 22 |  |  |  |  | 2.255 | 92.4 |  |  | 7.6
| 23 |  |  |  |  | 2.257 | 92.5 |  |  | 7.5
| 24 |  |  |  |  | 2.281 | 93.5 |  |  | 6.5
| 25 |  |  |  |  | 2.309 | 94.6 |  |  | 5.4
| 26 |  |  |  |  | 2.268 | 93 |  |  | 7
| 27 |  |  |  |  | 2.288 | 93.8 |  |  | 6.2
| 28 |  |  |  |  | 2.273 | 93.2 |  |  | 6.8
| Moyenne |  |  |  |  | 2.27 | 93.2 |  |  | 6.8
| Pourcentage de valeurs conformes : |  |  |  |  | 100
4/ | CONCLUSIONS
Contrôle | [12 empty] | Nom |  | F. MONTET
Conforme | [12 empty] | Fonction |  | Technicien de laboratoire
6/ | COMMENTAIRES
Visa

## 2609 031025 BBSG piste cyclable
|  |  |  | COMPTE RENDU D'ESSAIS | [10 empty] | Lissieu Limonest VL4
MESURE DE LA MASSE VOLUMIQUE DES MATERIAUX EN PLACE PAR GAMMADENSIMETRE appliquée aux produits hydrocarbonés (NF P 98-241-1)
|  |  |  | DE n° |  | 24 | RA O89C |  |  |  | 08/10/2025
[6 empty] | N°Chrono | N° d'affaire |  |  |  | Date de rédaction
Laboratoire : |  |  |  | Laboratoire Rhône Auvergne - 29-31 rue des tâches - ZI mi-plaine - 69800 SAINT PRIEST
1/ | RENSEIGNEMENTS GENERAUX
| Opérateur : |  |  | F. Montet |  |  |  | Produit contrôlé : | [5 empty] | BBSG 0/10 Classe 3
| Date de l'essai : |  |  | 07/10/2025 |  |  |  | N° formule : |  |  | 110 |  |  | Epaisseur de la couche : |  | 5 cm
| Couche : |  |  | Roulement |  |  |  | Lieu de fabrication : | [5 empty] | P2R
| Date de mise en œuvre: |  |  | 26/09 et 03/10/2025 |  |  |  | Section contrôlée : | [5 empty] | RN6 piste cyclable
| Gammadensimètre : |  |  | PQI |  |  |  | Conditions météorologiques : | [5 empty] | Beau
| Date du dernier calibrage : |  |  | Mars 2025 |  |  |  | Profondeur de mesure : | [5 empty] | Rétrodiffusion
| Atelier de mise en œuvre : |  |  | Finisseur , Bomag bw161ad, bomag bw120ad
2/ | CRITERES DE CONFORMITE
Source des critères :
| Définition des critères / objectifs : | [7 empty] | 4 | ≤ % de vide ≤ |  |  | 8
3/ | RESULTATS DES ESSAIS |  |  |  | Masse volumique réelle de l'enrobé (MVRE) : | [6 empty] | 2.44 |  |  | g/cm3
| N° | N° | Position |  |  | Masse volumique (g/cm3) | Compacités |  |  | Vides |  |  | Observations
| Essai | Profils | G | A | D |  | % |  |  | %
| 1 | Application nuit 6-7/10 |  |  |  | 2.286 | 93.7 |  |  | 6.3 |  |  | Application nuit 6 et 7 Octobre 2025
| 2 |  |  |  |  | 2.279 | 93.4 |  |  | 6.6
| 3 |  |  |  |  | 2.308 | 94.6 |  |  | 5.4
| 4 |  |  |  |  | 2.267 | 92.9 |  |  | 7.1
| 5 |  |  |  |  | 2.272 | 93.1 |  |  | 6.9
| 6 |  |  |  |  | 2.246 | 92 |  |  | 8
| 7 |  |  |  |  | 2.255 | 92.4 |  |  | 7.6
| 8 |  |  |  |  | 2.261 | 92.7 |  |  | 7.3
| 9 |  |  |  |  | 2.25 | 92.2 |  |  | 7.8
| 10 |  |  |  |  | 2.274 | 93.2 |  |  | 6.8
| 11 |  |  |  |  | 2.247 | 92.1 |  |  | 7.9
| 12 |  |  |  |  | 2.252 | 92.3 |  |  | 7.7
| 13 |  |  |  |  | 2.246 | 92 |  |  | 8 |  |  | Application du 26 Septembre 2025
| 14 |  |  |  |  | 2.252 | 92.3 |  |  | 7.7
| 15 |  |  |  |  | 2.262 | 92.7 |  |  | 7.3
| 16 |  |  |  |  | 2.249 | 92.2 |  |  | 7.8
| 17 |  |  |  |  | 2.27 | 93 |  |  | 7
| 18 |  |  |  |  | 2.256 | 92.5 |  |  | 7.5
| 19 |  |  |  |  | 2.245 | 92 |  |  | 8
| 20 |  |  |  |  | 2.247 | 92.1 |  |  | 7.9
| 21 |  |  |  |  | 2.25 | 92.2 |  |  | 7.8
| 22 |  |  |  |  | 2.273 | 93.2 |  |  | 6.8
| Moyenne |  |  |  |  | 2.26 | 92.67 |  |  | 7.33
| Pourcentage de valeurs conformes : |  |  |  |  | 100
4/ | CONCLUSIONS
Contrôle | [12 empty] | Nom |  | F. MONTET
Conforme | [12 empty] | Fonction |  | Technicien de laboratoire
6/ | COMMENTAIRES
Visa

## 24_250925 BBSG N6
|  |  |  | COMPTE RENDU D'ESSAIS | [10 empty] | Lissieu Limonest VL4
MESURE DE LA MASSE VOLUMIQUE DES MATERIAUX EN PLACE PAR GAMMADENSIMETRE appliquée aux produits hydrocarbonés (NF P 98-241-1)
|  |  |  | DE n° |  | 23 | RA O89C |  |  |  | 24/09/2025
[6 empty] | N°Chrono | N° d'affaire |  |  |  | Date de rédaction
Laboratoire : |  |  |  | Laboratoire Rhône Auvergne - 29-31 rue des tâches - ZI mi-plaine - 69800 SAINT PRIEST
1/ | RENSEIGNEMENTS GENERAUX
| Opérateur : |  |  | Sylvain LHOPITAL |  |  |  | Produit contrôlé : | [5 empty] | BBSG 0/10 Classe 3
| Date de l'essai : |  |  | 2025-09-25 |  |  |  | N° formule : |  |  | 116 |  |  | Epaisseur de la couche : |  | 5 cm
| Couche : |  |  | Roulement |  |  |  | Lieu de fabrication : | [5 empty] | P2R Pusignan
| Date de mise en œuvre: |  |  | 2025-09-25 |  |  |  | Section contrôlée : | [5 empty] | Nationale 6
| Gammadensimètre : |  |  | Humbolt-9340 |  |  |  | Conditions météorologiques : | [5 empty] | Couvert
| Date du dernier calibrage : |  |  | Avril 2025 |  |  |  | Profondeur de mesure : | [5 empty] | Rétrodiffusion
| Atelier de mise en œuvre : |  |  | Volvo P7820D, Volvo P7820C ABG, Bomag BW161AD0, Bomag BW120AD
2/ | CRITERES DE CONFORMITE
Source des critères :
| Définition des critères / objectifs : | [7 empty] | 4 | ≤ % de vide ≤ |  |  | 8
3/ | RESULTATS DES ESSAIS |  |  |  | Masse volumique réelle de l'enrobé (MVRE) : | [6 empty] | 2.502 |  |  | g/cm3
| N° | N° | Position |  |  | Masse volumique (g/cm3) | Compacités |  |  | Vides |  |  | Observations
| Essai | Profils | G | A | D |  | % |  |  | %
| 26 | RN6 montante |  |  |  | 2.314 | 92.5 |  |  | 7.5
| 27 |  |  |  |  | 2.35 | 93.9 |  |  | 6.1
| 28 |  |  |  |  | 2.31 | 92.3 |  |  | 7.7
| 29 |  |  |  |  | 2.333 | 93.2 |  |  | 6.8
| 30 |  |  |  |  | 2.316 | 92.6 |  |  | 7.4
| 31 |  |  |  |  | 2.337 | 93.4 |  |  | 6.6
| 32 |  |  |  |  | 2.314 | 92.5 |  |  | 7.5
| 33 | RN6 descend-ante |  |  |  | 2.326 | 93 |  |  | 7
| 34 |  |  |  |  | 2.308 | 92.2 |  |  | 7.8
| 35 |  |  |  |  | 2.342 | 93.6 |  |  | 6.4
| Moyenne |  |  |  |  | 2.33 | 93.15 |  |  | 6.85
| Pourcentage de valeurs conformes : |  |  |  |  | 100
4/ | CONCLUSIONS
Contrôle | [12 empty] | Nom |  | Sylvain LHOPITAL
Conforme | [12 empty] | Fonction |  | Chef de section laboratoire
6/ | COMMENTAIRES
Visa

## 24_250925 BBSG Giratoire
|  |  |  | COMPTE RENDU D'ESSAIS | [10 empty] | Lissieu Limonest VL4
MESURE DE LA MASSE VOLUMIQUE DES MATERIAUX EN PLACE PAR GAMMADENSIMETRE appliquée aux produits hydrocarbonés (NF P 98-241-1)
|  |  |  | DE n° |  | 22 | RA O89C |  |  |  | 24/09/2025
[6 empty] | N°Chrono | N° d'affaire |  |  |  | Date de rédaction
Laboratoire : |  |  |  | Laboratoire Rhône Auvergne - 29-31 rue des tâches - ZI mi-plaine - 69800 SAINT PRIEST
1/ | RENSEIGNEMENTS GENERAUX
| Opérateur : |  |  | Sylvain LHOPITAL |  |  |  | Produit contrôlé : | [5 empty] | BBSG 0/10 Classe 3
| Date de l'essai : |  |  | 24-25/09/2025 |  |  |  | N° formule : |  |  | 116 |  |  | Epaisseur de la couche : |  | 5 cm
| Couche : |  |  | Roulement |  |  |  | Lieu de fabrication : | [5 empty] | P2R Pusignan
| Date de mise en œuvre: |  |  | 24-25/09/2025 |  |  |  | Section contrôlée : | [5 empty] | Giratoire Maison carrée
| Gammadensimètre : |  |  | Humbolt-9340 |  |  |  | Conditions météorologiques : | [5 empty] | Couvert
| Date du dernier calibrage : |  |  | Avril 2025 |  |  |  | Profondeur de mesure : | [5 empty] | Rétrodiffusion
| Atelier de mise en œuvre : |  |  | Volvo P7820D, Volvo P7820C ABG, Bomag BW161AD0, Bomag BW120AD
2/ | CRITERES DE CONFORMITE
Source des critères :
| Définition des critères / objectifs : | [7 empty] | 4 | ≤ % de vide ≤ |  |  | 8
3/ | RESULTATS DES ESSAIS |  |  |  | Masse volumique réelle de l'enrobé (MVRE) : | [6 empty] | 2.502 |  |  | g/cm3
| N° | N° | Position |  |  | Masse volumique (g/cm3) | Compacités |  |  | Vides |  |  | Observations
| Essai | Profils | G | A | D |  | % |  |  | %
| 1 |  |  |  |  | 2.327 | 93 |  |  | 7
| 2 |  |  |  |  | 2.356 | 94.2 |  |  | 5.8
| 3 |  |  |  |  | 2.311 | 92.4 |  |  | 7.6
| 4 |  |  |  |  | 2.317 | 92.6 |  |  | 7.4
| 5 |  |  |  |  | 2.321 | 92.8 |  |  | 7.2
| 6 |  |  |  |  | 2.308 | 92.2 |  |  | 7.8
| 7 |  |  |  |  | 2.342 | 93.6 |  |  | 6.4
| 8 |  |  |  |  | 2.381 | 95.2 |  |  | 4.8
| 9 |  |  |  |  | 2.309 | 92.3 |  |  | 7.7
| 10 |  |  |  |  | 2.319 | 92.7 |  |  | 7.3
| 11 |  |  |  |  | 2.329 | 93.1 |  |  | 6.9
| 12 |  |  |  |  | 2.4 | 95.9 |  |  | 4.1
| 13 |  |  |  |  | 2.327 | 93 |  |  | 7
| 14 |  |  |  |  | 2.345 | 93.7 |  |  | 6.3
| 15 |  |  |  |  | 2.387 | 95.4 |  |  | 4.6
| 16 |  |  |  |  | 2.369 | 94.7 |  |  | 5.3
| 17 |  |  |  |  | 2.319 | 92.7 |  |  | 7.3
| 18 |  |  |  |  | 2.3 | 91.9 |  |  | 8.1
| 19 |  |  |  |  | 2.309 | 92.3 |  |  | 7.7
| 20 |  |  |  |  | 2.314 | 92.5 |  |  | 7.5
| 21 |  |  |  |  | 2.306 | 92.2 |  |  | 7.8
| 22 |  |  |  |  | 2.341 | 93.6 |  |  | 6.4
| 23 |  |  |  |  | 2.327 | 93 |  |  | 7
| 24 |  |  |  |  | 2.32 | 92.7 |  |  | 7.3
| 25 |  |  |  |  | 2.336 | 93.4 |  |  | 6.6
| Moyenne |  |  |  |  | 2.33 | 93.15 |  |  | 6.85
| Pourcentage de valeurs conformes : |  |  |  |  | 100
4/ | CONCLUSIONS
Contrôle | [12 empty] | Nom |  | Sylvain LHOPITAL
Conforme | [12 empty] | Fonction |  | Chef de section laboratoire
6/ | COMMENTAIRES
Visa

## 23_240925 GB Giratoire
|  |  |  | COMPTE RENDU D'ESSAIS | [10 empty] | Lissieu Limonest VL4
MESURE DE LA MASSE VOLUMIQUE DES MATERIAUX EN PLACE PAR GAMMADENSIMETRE appliquée aux produits hydrocarbonés (NF P 98-241-1)
|  |  |  | DE n° |  | 21 | RA O89C |  |  |  | 24/09/2025
[6 empty] | N°Chrono | N° d'affaire |  |  |  | Date de rédaction
Laboratoire : |  |  |  | Laboratoire Rhône Auvergne - 29-31 rue des tâches - ZI mi-plaine - 69800 SAINT PRIEST
1/ | RENSEIGNEMENTS GENERAUX
| Opérateur : |  |  | Sylvain LHOPITAL |  |  |  | Produit contrôlé : | [5 empty] | GB 0/14 Classe 4
| Date de l'essai : |  |  | 23/09/2025 |  |  |  | N° formule : |  |  | 160 |  |  | Epaisseur de la couche : |  | 13 cm
| Couche : |  |  | Fondation |  |  |  | Lieu de fabrication : | [5 empty] | P2R Pusignan
| Date de mise en œuvre: |  |  | 23/09/2025 |  |  |  | Section contrôlée : | [5 empty] | Giratoire Maison Carrée
| Gammadensimètre : |  |  | Humbolt-9340 |  |  |  | Conditions météorologiques : | [5 empty] | Couvert
| Date du dernier calibrage : |  |  | Avril 2025 |  |  |  | Profondeur de mesure : | [5 empty] | 12,5cm
| Atelier de mise en œuvre : |  |  | Volvo P7820D, Bomag BW120AD, Bomag BW161AD0
2/ | CRITERES DE CONFORMITE
Source des critères :
| Définition des critères / objectifs : | [7 empty] | 0 | ≤ % de vide ≤ |  |  | 8
3/ | RESULTATS DES ESSAIS |  |  |  | Masse volumique réelle de l'enrobé (MVRE) : | [6 empty] | 2.475 |  |  | g/cm3
| N° | N° | Position |  |  | Masse volumique (g/cm3) | Compacités |  |  | Vides |  |  | Observations
| Essai | Profils | G | A | D |  | % |  |  | %
| 1 |  |  |  |  | 2.305 | 93.1 |  |  | 6.9
| 2 |  |  |  |  | 2.291 | 92.6 |  |  | 7.4
| 3 |  |  |  |  | 2.329 | 94.1 |  |  | 5.9
| 4 |  |  |  |  | 2.288 | 92.4 |  |  | 7.6
| 5 |  |  |  |  | 2.294 | 92.7 |  |  | 7.3
| 6 |  |  |  |  | 2.342 | 94.6 |  |  | 5.4
| 7 |  |  |  |  | 2.368 | 95.7 |  |  | 4.3
| 8 |  |  |  |  | 2.306 | 93.2 |  |  | 6.8
| 9 |  |  |  |  | 2.359 | 95.3 |  |  | 4.7
| 10 |  |  |  |  | 2.33 | 94.1 |  |  | 5.9
| 11 |  |  |  |  | 2.348 | 94.9 |  |  | 5.1
| 12 |  |  |  |  | 2.383 | 96.3 |  |  | 3.7
| 13 |  |  |  |  | 2.315 | 93.5 |  |  | 6.5
| 14 |  |  |  |  | 2.305 | 93.1 |  |  | 6.9
| 15 |  |  |  |  | 2.327 | 94 |  |  | 6
| Moyenne |  |  |  |  | 2.33 | 93.97 |  |  | 6.03
| Pourcentage de valeurs conformes : |  |  |  |  | 100
4/ | CONCLUSIONS
Contrôle | [12 empty] | Nom |  | Sylvain LHOPITAL
Conforme | [12 empty] | Fonction |  | Chef de section laboratoire
6/ | COMMENTAIRES
Visa

## 23_240925 BBSG Intersections
|  |  |  | COMPTE RENDU D'ESSAIS | [10 empty] | Lissieu Limonest VL4
MESURE DE LA MASSE VOLUMIQUE DES MATERIAUX EN PLACE PAR GAMMADENSIMETRE appliquée aux produits hydrocarbonés (NF P 98-241-1)
|  |  |  | DE n° |  | 20 | RA O89C |  |  |  | 24/09/2025
[6 empty] | N°Chrono | N° d'affaire |  |  |  | Date de rédaction
Laboratoire : |  |  |  | Laboratoire Rhône Auvergne - 29-31 rue des tâches - ZI mi-plaine - 69800 SAINT PRIEST
1/ | RENSEIGNEMENTS GENERAUX
| Opérateur : |  |  | Sylvain LHOPITAL |  |  |  | Produit contrôlé : | [5 empty] | BBSG 0/10 Classe 3
| Date de l'essai : |  |  | 24/09/2025 |  |  |  | N° formule : |  |  | 110 |  |  | Epaisseur de la couche : |  | 6 cm
| Couche : |  |  | Roulement |  |  |  | Lieu de fabrication : | [5 empty] | P2R Pusignan
| Date de mise en œuvre: |  |  | 24/09/2025 |  |  |  | Section contrôlée : | [5 empty] | Intersections
| Gammadensimètre : |  |  | Humbolt-9340 |  |  |  | Conditions météorologiques : | [5 empty] | Couvert
| Date du dernier calibrage : |  |  | Avril 2025 |  |  |  | Profondeur de mesure : | [5 empty] | Rétrodiffusion
| Atelier de mise en œuvre : |  |  | Volvo P7820C ABG, Bomag BW120AD
2/ | CRITERES DE CONFORMITE
Source des critères :
| Définition des critères / objectifs : | [7 empty] | 4 | ≤ % de vide ≤ |  |  | 8
3/ | RESULTATS DES ESSAIS |  |  |  | Masse volumique réelle de l'enrobé (MVRE) : | [6 empty] | 2.44 |  |  | g/cm3
| N° | N° | Position |  |  | Masse volumique (g/cm3) | Compacités |  |  | Vides |  |  | Observations
| Essai | Profils | G | A | D |  | % |  |  | %
| 1 | Ancienne RN6 |  |  |  | 2.299 | 94.2 |  |  | 5.8
| 2 |  |  |  |  | 2.318 | 95 |  |  | 5
| 3 |  |  |  |  | 2.29 | 93.9 |  |  | 6.1
| 4 |  |  |  |  | 2.288 | 93.8 |  |  | 6.2
| 5 |  |  |  |  | 2.267 | 92.9 |  |  | 7.1
| 6 |  |  |  |  | 2.26 | 92.6 |  |  | 7.4
| 7 |  |  |  |  | 2.254 | 92.4 |  |  | 7.6
| 8 |  |  |  |  | 2.31 | 94.7 |  |  | 5.3
| 9 |  |  |  |  | 2.307 | 94.5 |  |  | 5.5
| 10 |  |  |  |  | 2.285 | 93.6 |  |  | 6.4
| 11 | Sortie aire de repos |  |  |  | 2.291 | 93.89344 |  |  | 6.106557
| 12 |  |  |  |  | 2.276 | 93.27869 |  |  | 6.721311
| 13 |  |  |  |  | 2.27 | 93.03279 |  |  | 6.967213
| 14 |  |  |  |  | 2.299 | 94.22131 |  |  | 5.778689
| Moyenne |  |  |  |  | 2.29 | 93.76 |  |  | 6.24
| Pourcentage de valeurs conformes : |  |  |  |  | 100
4/ | CONCLUSIONS
Contrôle | [12 empty] | Nom |  | Sylvain LHOPITAL
Conforme | [12 empty] | Fonction |  | Chef de section laboratoire
6/ | COMMENTAIRES
Visa

## 22_230925 GB Giratoire
|  |  |  | COMPTE RENDU D'ESSAIS | [10 empty] | Lissieu Limonest VL4
MESURE DE LA MASSE VOLUMIQUE DES MATERIAUX EN PLACE PAR GAMMADENSIMETRE appliquée aux produits hydrocarbonés (NF P 98-241-1)
|  |  |  | DE n° |  | 19 | RA O89C |  |  |  | 23/09/2025
[6 empty] | N°Chrono | N° d'affaire |  |  |  | Date de rédaction
Laboratoire : |  |  |  | Laboratoire Rhône Auvergne - 29-31 rue des tâches - ZI mi-plaine - 69800 SAINT PRIEST
1/ | RENSEIGNEMENTS GENERAUX
| Opérateur : |  |  | Sylvain LHOPITAL |  |  |  | Produit contrôlé : | [5 empty] | GB 0/14 Classe 4
| Date de l'essai : |  |  | 23/09/2025 |  |  |  | N° formule : |  |  | 160 |  |  | Epaisseur de la couche : |  | 13 cm
| Couche : |  |  | Fondation |  |  |  | Lieu de fabrication : | [5 empty] | P2R Pusignan
| Date de mise en œuvre: |  |  | 23/09/2025 |  |  |  | Section contrôlée : | [5 empty] | Giratoire Maison Carrée
| Gammadensimètre : |  |  | Humbolt-9340 |  |  |  | Conditions météorologiques : | [5 empty] | Couvert
| Date du dernier calibrage : |  |  | 2025 |  |  |  | Profondeur de mesure : | [5 empty] | 12,5cm
| Atelier de mise en œuvre : |  |  | Volvo P7820D, Bomag BW120AD, Bomag BW161AD0
2/ | CRITERES DE CONFORMITE
Source des critères :
| Définition des critères / objectifs : | [7 empty] | 0 | ≤ % de vide ≤ |  |  | 8
3/ | RESULTATS DES ESSAIS |  |  |  | Masse volumique réelle de l'enrobé (MVRE) : | [6 empty] | 2.475 |  |  | g/cm3
| N° | N° | Position |  |  | Masse volumique (g/cm3) | Compacités |  |  | Vides |  |  | Observations
| Essai | Profils | G | A | D |  | % |  |  | %
| 1 |  |  |  |  | 2.327 | 94 |  |  | 6
| 2 |  |  |  |  | 2.321 | 93.8 |  |  | 6.2
| 3 |  |  |  |  | 2.341 | 94.6 |  |  | 5.4
| 4 |  |  |  |  | 2.346 | 94.8 |  |  | 5.2
| 5 |  |  |  |  | 2.334 | 94.3 |  |  | 5.7
| 6 |  |  |  |  | 2.31 | 93.3 |  |  | 6.7
| 7 |  |  |  |  | 2.363 | 95.5 |  |  | 4.5
| 8 |  |  |  |  | 2.348 | 94.9 |  |  | 5.1
| 9 |  |  |  |  | 2.296 | 92.8 |  |  | 7.2
| 10 |  |  |  |  | 2.332 | 94.2 |  |  | 5.8
| 11 |  |  |  |  | 2.338 | 94.5 |  |  | 5.5
| 12 |  |  |  |  | 2.31 | 93.3 |  |  | 6.7
| Moyenne |  |  |  |  | 2.33 | 94.17 |  |  | 5.83
| Pourcentage de valeurs conformes : |  |  |  |  | 100
4/ | CONCLUSIONS
Contrôle | [12 empty] | Nom |  | Sylvain LHOPITAL
Conforme | [12 empty] | Fonction |  | Chef de section laboratoire
6/ | COMMENTAIRES
Visa

## 22_230925 BBSG Intersections
|  |  |  | COMPTE RENDU D'ESSAIS | [10 empty] | Lissieu Limonest VL4
MESURE DE LA MASSE VOLUMIQUE DES MATERIAUX EN PLACE PAR GAMMADENSIMETRE appliquée aux produits hydrocarbonés (NF P 98-241-1)
|  |  |  | DE n° |  | 18 | RA O89C |  |  |  | 22/09/2025
[6 empty] | N°Chrono | N° d'affaire |  |  |  | Date de rédaction
Laboratoire : |  |  |  | Laboratoire Rhône Auvergne - 29-31 rue des tâches - ZI mi-plaine - 69800 SAINT PRIEST
1/ | RENSEIGNEMENTS GENERAUX
| Opérateur : |  |  | Sylvain LHOPITAL |  |  |  | Produit contrôlé : | [5 empty] | BBSG 0/10 Classe 3
| Date de l'essai : |  |  | 22-23/09/2025 |  |  |  | N° formule : |  |  | 110 |  |  | Epaisseur de la couche : |  | 6 cm
| Couche : |  |  | Roulement |  |  |  | Lieu de fabrication : | [5 empty] | P2R Pusignan
| Date de mise en œuvre: |  |  | 22-23/09/2025 |  |  |  | Section contrôlée : | [5 empty] | Intersections
| Gammadensimètre : |  |  | Humbolt-9340 |  |  |  | Conditions météorologiques : | [5 empty] | Couvert
| Date du dernier calibrage : |  |  | 2025 |  |  |  | Profondeur de mesure : | [5 empty] | Rétrodiffusion
| Atelier de mise en œuvre : |  |  | Volvo P7820C ABG, Bomag BW120AD
2/ | CRITERES DE CONFORMITE
Source des critères :
| Définition des critères / objectifs : | [7 empty] | 4 | ≤ % de vide ≤ |  |  | 8
3/ | RESULTATS DES ESSAIS |  |  |  | Masse volumique réelle de l'enrobé (MVRE) : | [6 empty] | 2.44 |  |  | g/cm3
| N° | N° | Position |  |  | Masse volumique (g/cm3) | Compacités |  |  | Vides |  |  | Observations
| Essai | Profils | G | A | D |  | % |  |  | %
| 1 | Ancienne RN6 |  |  |  | 2.285 | 93.6 |  |  | 6.4
| 2 |  |  |  |  | 2.271 | 93.1 |  |  | 6.9
| 3 |  |  |  |  | 2.286 | 93.7 |  |  | 6.3
| 4 |  |  |  |  | 2.265 | 92.8 |  |  | 7.2
| 5 |  |  |  |  | 2.262 | 92.7 |  |  | 7.3
| 6 |  |  |  |  | 2.255 | 92.4 |  |  | 7.6
| 7 |  |  |  |  | 2.288 | 93.8 |  |  | 6.2
| 8 | Ch. de Charrière |  |  |  | 2.277 | 93.3 |  |  | 6.7
| 9 |  |  |  |  | 2.272 | 93.1 |  |  | 6.9
| 10 |  |  |  |  | 2.291 | 93.9 |  |  | 6.1
| 11 |  |  |  |  | 2.266 | 92.9 |  |  | 7.1
| 12 |  |  |  |  | 2.251 | 92.3 |  |  | 7.7
| 13 |  |  |  |  | 2.248 | 92.1 |  |  | 7.9
| 14 |  |  |  |  | 2.248 | 92.1 |  |  | 7.9
| 15 | Ch. du Four a Chaux |  |  |  | 2.322 | 95.2 |  |  | 4.8
| 16 |  |  |  |  | 2.246 | 92 |  |  | 8
| 17 |  |  |  |  | 2.267 | 92.9 |  |  | 7.1
| 18 |  |  |  |  | 2.271 | 93.1 |  |  | 6.9
| 19 |  |  |  |  | 2.259 | 92.6 |  |  | 7.4
| 20 |  |  |  |  | 2.263 | 92.7 |  |  | 7.3
| Moyenne |  |  |  |  | 2.27 | 93.01 |  |  | 6.99
| Pourcentage de valeurs conformes : |  |  |  |  | 100
4/ | CONCLUSIONS
Contrôle | [12 empty] | Nom |  | Sylvain LHOPITAL
Conforme | [12 empty] | Fonction |  | Chef de section laboratoire
6/ | COMMENTAIRES
Visa

## 150925 GB RN6 Purges
|  |  |  | COMPTE RENDU D'ESSAIS | [10 empty] | Lissieu Limonest VL4
MESURE DE LA MASSE VOLUMIQUE DES MATERIAUX EN PLACE PAR GAMMADENSIMETRE appliquée aux produits hydrocarbonés (NF P 98-241-1)
|  |  |  | DE n° |  | 17 | RA O89C |  |  |  | 2025-09-16
[6 empty] | N°Chrono | N° d'affaire |  |  |  | Date de rédaction
Laboratoire : |  |  |  | Laboratoire Rhône Auvergne - Avenue de l'Europe - ZA Le Petit Champ - 63430 PONT DU CHÂTEAU
1/ | RENSEIGNEMENTS GENERAUX
| Opérateur : |  |  | F. Montet |  |  |  | Produit contrôlé : | [5 empty] | GB 0/14 Classe 4
| Date de l'essai : |  |  | 15/09/2025 |  |  |  | N° formule : |  |  | 160 |  |  | Epaisseur de la couche : |  | 13 cm
| Couche : |  |  | Base |  |  |  | Lieu de fabrication : | [5 empty] | P2R
| Date de mise en œuvre: |  |  | 15/09/2025 |  |  |  | Section contrôlée : | [5 empty] | RN6 purges
| Gammadensimètre : |  |  | Humbolt-9340 |  |  |  | Conditions météorologiques : | [5 empty] | Couvert
| Date du dernier calibrage : |  |  | Avril 2025 |  |  |  | Profondeur de mesure : | [5 empty] | 10cm
| Atelier de mise en œuvre : |  |  | Finisseur vogele super 800i, bomag bw120ad
2/ | CRITERES DE CONFORMITE
Source des critères :
| Définition des critères / objectifs : | [7 empty] | 0 | ≤ % de vide ≤ |  |  | 8
3/ | RESULTATS DES ESSAIS |  |  |  | Masse volumique réelle de l'enrobé (MVRE) : | [6 empty] | 2.475 |  |  | g/cm3
| N° | N° | Position |  |  | Masse volumique (g/cm3) | Compacités |  |  | Vides |  |  | Observations
| Essai | Profils | G | A | D |  | % |  |  | %
| 1 |  |  |  |  | 2.354 | 95.1 |  |  | 4.9
| 2 |  |  |  |  | 2.334 | 94.3 |  |  | 5.7
| 3 |  |  |  |  | 2.336 | 94.4 |  |  | 5.6
| 4 |  |  |  |  | 2.317 | 93.6 |  |  | 6.4
| 5 |  |  |  |  | 2.319 | 93.7 |  |  | 6.3
| 6 |  |  |  |  | 2.345 | 94.7 |  |  | 5.3
| 7 |  |  |  |  | 2.356 | 95.2 |  |  | 4.8
| 8 |  |  |  |  | 2.325 | 93.9 |  |  | 6.1
| 9 |  |  |  |  | 2.376 | 96 |  |  | 4
| 10 |  |  |  |  | 2.291 | 92.6 |  |  | 7.4
| 11 |  |  |  |  | 2.31 | 93.3 |  |  | 6.7
| 12 |  |  |  |  | 2.324 | 93.9 |  |  | 6.1
| 13 |  |  |  |  | 2.305 | 93.1 |  |  | 6.9
| 14 |  |  |  |  | 2.317 | 93.6 |  |  | 6.4
| 15 |  |  |  |  | 2.326 | 94 |  |  | 6
| 16 |  |  |  |  | 2.331 | 94.2 |  |  | 5.8
| 17 |  |  |  |  | 2.349 | 94.9 |  |  | 5.1
| 18 |  |  |  |  | 2.327 | 94 |  |  | 6
| 19 |  |  |  |  | 2.328 | 94.1 |  |  | 5.9
| 20 |  |  |  |  | 2.3 | 92.9 |  |  | 7.1
| 21 |  |  |  |  | 2.305 | 93.1 |  |  | 6.9
| 22 |  |  |  |  | 2.34 | 94.5 |  |  | 5.5
| Moyenne |  |  |  |  | 2.33 | 94.05 |  |  | 5.95
| Pourcentage de valeurs conformes : |  |  |  |  | 100
4/ | CONCLUSIONS
Contrôle | [12 empty] | Nom |  | F. MONTET
Conforme | [12 empty] | Fonction |  | Technicien de laboratoire
6/ | COMMENTAIRES
Visa

## 150925 BBSG Pi Cycl
|  |  |  | COMPTE RENDU D'ESSAIS | [10 empty] | Lissieu Limonest VL4
MESURE DE LA MASSE VOLUMIQUE DES MATERIAUX EN PLACE PAR GAMMADENSIMETRE appliquée aux produits hydrocarbonés (NF P 98-241-1)
|  |  |  | DE n° |  | 16 | RA O89C |  |  |  | 2025-09-16
[6 empty] | N°Chrono | N° d'affaire |  |  |  | Date de rédaction
Laboratoire : |  |  |  | Laboratoire Rhône Auvergne - 29-31 rue des tâches - ZI mi-plaine - 69800 SAINT PRIEST
1/ | RENSEIGNEMENTS GENERAUX
| Opérateur : |  |  | F. Montet |  |  |  | Produit contrôlé : | [5 empty] | BBSG 0/10 Classe 3
| Date de l'essai : |  |  | 15/09/2025 |  |  |  | N° formule : |  |  | 110 |  |  | Epaisseur de la couche : |  | 5 cm
| Couche : |  |  | Roulement |  |  |  | Lieu de fabrication : | [5 empty] | P2R
| Date de mise en œuvre: |  |  | 15/09/2025 |  |  |  | Section contrôlée : | [5 empty] | Piste cyclable
| Gammadensimètre : |  |  | Humbolt-9340 |  |  |  | Conditions météorologiques : | [5 empty] | Beau
| Date du dernier calibrage : |  |  | Avril 2025 |  |  |  | Profondeur de mesure : | [5 empty] | Rétrodiffusion
| Atelier de mise en œuvre : |  |  | Finisseur super 800i, bomag bw120ad
2/ | CRITERES DE CONFORMITE
Source des critères :
| Définition des critères / objectifs : | [7 empty] | 4 | ≤ % de vide ≤ |  |  | 8
3/ | RESULTATS DES ESSAIS |  |  |  | Masse volumique réelle de l'enrobé (MVRE) : | [6 empty] | 2.44 |  |  | g/cm3
| N° | N° | Position |  |  | Masse volumique (g/cm3) | Compacités |  |  | Vides |  |  | Observations
| Essai | Profils | G | A | D |  | % |  |  | %
| 1 |  |  |  |  | 2.336 | 95.7 |  |  | 4.3
| 2 |  |  |  |  | 2.324 | 95.2 |  |  | 4.8
| 3 |  |  |  |  | 2.294 | 94 |  |  | 6
| 4 |  |  |  |  | 2.247 | 92.1 |  |  | 7.9
| 5 |  |  |  |  | 2.28 | 93.4 |  |  | 6.6
| 6 |  |  |  |  | 2.26 | 92.6 |  |  | 7.4
| 7 |  |  |  |  | 2.251 | 92.3 |  |  | 7.7
| 8 |  |  |  |  | 2.26 | 92.6 |  |  | 7.4
| 9 |  |  |  |  | 2.247 | 92.1 |  |  | 7.9
| 10 |  |  |  |  | 2.307 | 94.5 |  |  | 5.5
| 11 |  |  |  |  | 2.276 | 93.3 |  |  | 6.7
| 12 |  |  |  |  | 2.272 | 93.1 |  |  | 6.9
| 13 |  |  |  |  | 2.298 | 94.2 |  |  | 5.8
| 14 |  |  |  |  | 2.246 | 92 |  |  | 8
| Moyenne |  |  |  |  | 2.28 | 93.36 |  |  | 6.64
| Pourcentage de valeurs conformes : |  |  |  |  | 100
4/ | CONCLUSIONS
Contrôle | [12 empty] | Nom |  | F. MONTET
Conforme | [12 empty] | Fonction |  | Technicien de laboratoire
6/ | COMMENTAIRES
Visa

## 050925 BBSG piste cyclable
|  |  |  | COMPTE RENDU D'ESSAIS | [10 empty] | Lissieu Limonest VL4
MESURE DE LA MASSE VOLUMIQUE DES MATERIAUX EN PLACE PAR GAMMADENSIMETRE appliquée aux produits hydrocarbonés (NF P 98-241-1)
|  |  |  | DE n° |  | 15 | RA O89C |  |  |  | 08/09/2025
[6 empty] | N°Chrono | N° d'affaire |  |  |  | Date de rédaction
Laboratoire : |  |  |  | Laboratoire Rhône Auvergne - 29-31 rue des tâches - ZI mi-plaine - 69800 SAINT PRIEST
1/ | RENSEIGNEMENTS GENERAUX
| Opérateur : |  |  | F. Montet |  |  |  | Produit contrôlé : | [5 empty] | BBSG 0/10 Classe 3
| Date de l'essai : |  |  | 05/09/2025 |  |  |  | N° formule : |  |  | 110 |  |  | Epaisseur de la couche : |  | 5 cm
| Couche : |  |  | Roulement |  |  |  | Lieu de fabrication : | [5 empty] | P2R
| Date de mise en œuvre: |  |  | 05/09/2025 |  |  |  | Section contrôlée : | [5 empty] | Piste cyclable
| Gammadensimètre : |  |  | Humbolt-9340 |  |  |  | Conditions météorologiques : | [5 empty] | Beau
| Date du dernier calibrage : |  |  | Avril 2025 |  |  |  | Profondeur de mesure : | [5 empty] | Rétrodiffusion
| Atelier de mise en œuvre : |  |  | Finisseur Volvo titan P7820C, Bomag bw161ad, bomag bw120ad
2/ | CRITERES DE CONFORMITE
Source des critères :
| Définition des critères / objectifs : | [7 empty] | 4 | ≤ % de vide ≤ |  |  | 8
3/ | RESULTATS DES ESSAIS |  |  |  | Masse volumique réelle de l'enrobé (MVRE) : | [6 empty] | 2.44 |  |  | g/cm3
| N° | N° | Position |  |  | Masse volumique (g/cm3) | Compacités |  |  | Vides |  |  | Observations
| Essai | Profils | G | A | D |  | % |  |  | %
| 1 |  |  |  |  | 2.306 | 94.5 |  |  | 5.5
| 2 |  |  |  |  | 2.298 | 94.2 |  |  | 5.8
| 3 |  |  |  |  | 2.257 | 92.5 |  |  | 7.5
| 4 |  |  |  |  | 2.296 | 94.1 |  |  | 5.9
| 5 |  |  |  |  | 2.264 | 92.8 |  |  | 7.2
| 6 |  |  |  |  | 2.311 | 94.7 |  |  | 5.3
| 7 |  |  |  |  | 2.326 | 95.3 |  |  | 4.7
| 8 |  |  |  |  | 2.275 | 93.2 |  |  | 6.8
| 9 |  |  |  |  | 2.259 | 92.6 |  |  | 7.4
| 10 |  |  |  |  | 2.3 | 94.3 |  |  | 5.7
| 11 |  |  |  |  | 2.275 | 93.2 |  |  | 6.8
| 12 |  |  |  |  | 2.281 | 93.5 |  |  | 6.5
| 13 |  |  |  |  | 2.298 | 94.2 |  |  | 5.8
| Moyenne |  |  |  |  | 2.29 | 93.78 |  |  | 6.22
| Pourcentage de valeurs conformes : |  |  |  |  | 100
4/ | CONCLUSIONS
Contrôle | [12 empty] | Nom |  | F. MONTET
Conforme | [12 empty] | Fonction |  | Technicien de laboratoire
6/ | COMMENTAIRES
Visa

## 050925 GB Purge RN6
|  |  |  | COMPTE RENDU D'ESSAIS | [10 empty] | Lissieu Limonest VL4
MESURE DE LA MASSE VOLUMIQUE DES MATERIAUX EN PLACE PAR GAMMADENSIMETRE appliquée aux produits hydrocarbonés (NF P 98-241-1)
|  |  |  | DE n° |  | 14 | RA O89C |  |  |  | 2025-09-08
[6 empty] | N°Chrono | N° d'affaire |  |  |  | Date de rédaction
Laboratoire : |  |  |  | Laboratoire Rhône Auvergne - Avenue de l'Europe - ZA Le Petit Champ - 63430 PONT DU CHÂTEAU
1/ | RENSEIGNEMENTS GENERAUX
| Opérateur : |  |  | F. Montet |  |  |  | Produit contrôlé : | [5 empty] | GB 0/14 Classe 4
| Date de l'essai : |  |  | 04 et 05/09/2025 |  |  |  | N° formule : |  |  | 160 |  |  | Epaisseur de la couche : |  | 13 cm
| Couche : |  |  | Base |  |  |  | Lieu de fabrication : | [5 empty] | P2R
| Date de mise en œuvre: |  |  | 04 et 05/09/2025 |  |  |  | Section contrôlée : | [5 empty] | RN6 purges
| Gammadensimètre : |  |  | Humbolt-9340 |  |  |  | Conditions météorologiques : | [5 empty] | Couvert
| Date du dernier calibrage : |  |  | Avril 2025 |  |  |  | Profondeur de mesure : | [5 empty] | 10cm
| Atelier de mise en œuvre : |  |  | Finisseur Volvo titan p7820C, bomag bw120ad, Bomag bw161ad
2/ | CRITERES DE CONFORMITE
Source des critères :
| Définition des critères / objectifs : | [7 empty] | 0 | ≤ % de vide ≤ |  |  | 8
3/ | RESULTATS DES ESSAIS |  |  |  | Masse volumique réelle de l'enrobé (MVRE) : | [6 empty] | 2.475 |  |  | g/cm3
| N° | N° | Position |  |  | Masse volumique (g/cm3) | Compacités |  |  | Vides |  |  | Observations
| Essai | Profils | G | A | D |  | % |  |  | %
| 1 |  |  |  |  | 2.398 | 96.9 |  |  | 3.1 |  |  | Application du 4/09/2025
| 2 |  |  |  |  | 2.364 | 95.5 |  |  | 4.5
| 3 |  |  |  |  | 2.333 | 94.3 |  |  | 5.7
| 4 |  |  |  |  | 2.325 | 93.9 |  |  | 6.1
| 5 |  |  |  |  | 2.356 | 95.2 |  |  | 4.8
| 6 |  |  |  |  | 2.381 | 96.2 |  |  | 3.8
| 7 |  |  |  |  | 2.345 | 94.7 |  |  | 5.3
| 8 |  |  |  |  | 2.378 | 96.1 |  |  | 3.9
| 9 |  |  |  |  | 2.355 | 95.2 |  |  | 4.8
| 10 |  |  |  |  | 2.315 | 93.5 |  |  | 6.5
| 11 |  |  |  |  | 2.378 | 96.1 |  |  | 3.9 |  |  | Application du 5/09/2025
| 12 |  |  |  |  | 2.296 | 92.8 |  |  | 7.2
| 13 |  |  |  |  | 2.337 | 94.4 |  |  | 5.6
| 14 |  |  |  |  | 2.315 | 93.5 |  |  | 6.5
| 15 |  |  |  |  | 2.345 | 94.7 |  |  | 5.3
| 16 |  |  |  |  | 2.309 | 93.3 |  |  | 6.7
| 17 |  |  |  |  | 2.389 | 96.5 |  |  | 3.5
| 18 |  |  |  |  | 2.332 | 94.2 |  |  | 5.8
| Moyenne |  |  |  |  | 2.35 | 94.83 |  |  | 5.17
| Pourcentage de valeurs conformes : |  |  |  |  | 100
4/ | CONCLUSIONS
Contrôle | [12 empty] | Nom |  | F. MONTET
Conforme | [12 empty] | Fonction |  | Technicien de laboratoire
6/ | COMMENTAIRES
Visa

## 210825 BBSG Voie Cycl. Viaduc
|  |  |  | COMPTE RENDU D'ESSAIS | [10 empty] | Lissieu Limonest VL4
MESURE DE LA MASSE VOLUMIQUE DES MATERIAUX EN PLACE PAR GAMMADENSIMETRE appliquée aux produits hydrocarbonés (NF P 98-241-1)
|  |  |  | DE n° |  | 13 | RA O89C |  |  |  | 21/08/2025
[6 empty] | N°Chrono | N° d'affaire |  |  |  | Date de rédaction
Laboratoire : |  |  |  | Laboratoire Rhône Auvergne - 29-31 rue des tâches - ZI mi-plaine - 69800 SAINT PRIEST
1/ | RENSEIGNEMENTS GENERAUX
| Opérateur : |  |  | Sylvain LHOPITAL |  |  |  | Produit contrôlé : | [5 empty] | BBSG 0/10 Classe 3
| Date de l'essai : |  |  | 21/08/2025 |  |  |  | N° formule : |  |  | 110 |  |  | Epaisseur de la couche : |  | 5 cm
| Couche : |  |  | Roulement |  |  |  | Lieu de fabrication : | [5 empty] | P2R Pusignan
| Date de mise en œuvre: |  |  | 21/08/2025 |  |  |  | Section contrôlée : | [5 empty] | Piste cyclable
| Gammadensimètre : |  |  | PQI |  |  |  | Conditions météorologiques : | [5 empty] | Beau
| Date du dernier calibrage : |  |  | Mars 25 |  |  |  | Profondeur de mesure : | [5 empty] | Rétrodiffusion
| Atelier de mise en œuvre : |  |  | Vogele Super 800i, Bomag BW120AD
2/ | CRITERES DE CONFORMITE
Source des critères :
| Définition des critères / objectifs : | [7 empty] | 4 | ≤ % de vide ≤ |  |  | 8
3/ | RESULTATS DES ESSAIS |  |  |  | Masse volumique réelle de l'enrobé (MVRE) : | [6 empty] | 2.44 |  |  | g/cm3
| N° | N° | Position |  |  | Masse volumique (g/cm3) | Compacités |  |  | Vides |  |  | Observations
| Essai | Profils | G | A | D |  | % |  |  | %
| 1 |  |  |  |  | 2.251 | 92.3 |  |  | 7.7
| 2 |  |  |  |  | 2.257 | 92.5 |  |  | 7.5
| 3 |  |  |  |  | 2.272 | 93.1 |  |  | 6.9
| 4 |  |  |  |  | 2.263 | 92.7 |  |  | 7.3
| 5 |  |  |  |  | 2.252 | 92.3 |  |  | 7.7
| 6 |  |  |  |  | 2.266 | 92.9 |  |  | 7.1
| 7 |  |  |  |  | 2.315 | 94.9 |  |  | 5.1
| 8 |  |  |  |  | 2.268 | 93 |  |  | 7
| 9 |  |  |  |  | 2.247 | 92.1 |  |  | 7.9
| Moyenne |  |  |  |  | 2.265667 | 92.86667 |  |  | 7.133333
| Pourcentage de valeurs conformes : |  |  |  |  | 100
4/ | CONCLUSIONS
Contrôle | [12 empty] | Nom |  | Sylvain LHOPITAL
Conforme | [12 empty] | Fonction |  | Chef de section laboratoire
6/ | COMMENTAIRES
Visa

## 210825 BBSG Giratoire
|  |  |  | COMPTE RENDU D'ESSAIS | [10 empty] | Lissieu Limonest VL4
MESURE DE LA MASSE VOLUMIQUE DES MATERIAUX EN PLACE PAR GAMMADENSIMETRE appliquée aux produits hydrocarbonés (NF P 98-241-1)
|  |  |  | DE n° |  | 12 | RA O89C |  |  |  | 21/08/2025
[6 empty] | N°Chrono | N° d'affaire |  |  |  | Date de rédaction
Laboratoire : |  |  |  | Laboratoire Rhône Auvergne - 29-31 rue des tâches - ZI mi-plaine - 69800 SAINT PRIEST
1/ | RENSEIGNEMENTS GENERAUX
| Opérateur : |  |  | Sylvain LHOPITAL |  |  |  | Produit contrôlé : | [5 empty] | BBSG 0/10 Classe 3
| Date de l'essai : |  |  | 21/08/2025 |  |  |  | N° formule : |  |  | 110 |  |  | Epaisseur de la couche : |  | 5 cm
| Couche : |  |  | Roulement |  |  |  | Lieu de fabrication : | [5 empty] | P2R Pusignan
| Date de mise en œuvre: |  |  | 21/08/2025 |  |  |  | Section contrôlée : | [5 empty] | Piste cyclable
| Gammadensimètre : |  |  | PQI |  |  |  | Conditions météorologiques : | [5 empty] | Beau
| Date du dernier calibrage : |  |  | Mars 25 |  |  |  | Profondeur de mesure : | [5 empty] | Rétrodiffusion
| Atelier de mise en œuvre : |  |  | Vogele Super 800i, Bomag BW120AD
2/ | CRITERES DE CONFORMITE
Source des critères :
| Définition des critères / objectifs : | [7 empty] | 4 | ≤ % de vide ≤ |  |  | 8
3/ | RESULTATS DES ESSAIS |  |  |  | Masse volumique réelle de l'enrobé (MVRE) : | [6 empty] | 2.44 |  |  | g/cm3
| N° | N° | Position |  |  | Masse volumique (g/cm3) | Compacités |  |  | Vides |  |  | Observations
| Essai | Profils | G | A | D |  | % |  |  | %
| 1 |  |  |  |  | 2.248 | 92.1 |  |  | 7.9
| 2 |  |  |  |  | 2.251 | 92.3 |  |  | 7.7
| 3 |  |  |  |  | 2.305 | 94.5 |  |  | 5.5
| 4 |  |  |  |  | 2.268 | 93 |  |  | 7
| 5 |  |  |  |  | 2.312 | 94.8 |  |  | 5.2
| 6 |  |  |  |  | 2.256 | 92.5 |  |  | 7.5
| Moyenne |  |  |  |  | 2.273333 | 93.2 |  |  | 6.8
| Pourcentage de valeurs conformes : |  |  |  |  | 100
4/ | CONCLUSIONS
Contrôle | [12 empty] | Nom |  | Sylvain LHOPITAL
Conforme | [12 empty] | Fonction |  | Chef de section laboratoire
6/ | COMMENTAIRES
Visa

## 210825 BBSG Voie Cycl. Relais
|  |  |  | COMPTE RENDU D'ESSAIS | [10 empty] | Lissieu Limonest VL4
MESURE DE LA MASSE VOLUMIQUE DES MATERIAUX EN PLACE PAR GAMMADENSIMETRE appliquée aux produits hydrocarbonés (NF P 98-241-1)
|  |  |  | DE n° |  | 11 | RA O89C |  |  |  | 21/08/2025
[6 empty] | N°Chrono | N° d'affaire |  |  |  | Date de rédaction
Laboratoire : |  |  |  | Laboratoire Rhône Auvergne - 29-31 rue des tâches - ZI mi-plaine - 69800 SAINT PRIEST
1/ | RENSEIGNEMENTS GENERAUX
| Opérateur : |  |  | Sylvain LHOPITAL |  |  |  | Produit contrôlé : | [5 empty] | BBSG 0/10 Classe 3
| Date de l'essai : |  |  | 21/08/2025 |  |  |  | N° formule : |  |  | 110 |  |  | Epaisseur de la couche : |  | 5 cm
| Couche : |  |  | Roulement |  |  |  | Lieu de fabrication : | [5 empty] | P2R Pusignan
| Date de mise en œuvre: |  |  | 21/08/2025 |  |  |  | Section contrôlée : | [5 empty] | Piste cyclable - Relais de la bascule
| Gammadensimètre : |  |  | PQI |  |  |  | Conditions météorologiques : | [5 empty] | Beau
| Date du dernier calibrage : |  |  | Février 25 |  |  |  | Profondeur de mesure : | [5 empty] | Rétrodiffusion
| Atelier de mise en œuvre : |  |  | Vogele Super 800i, Bomag BW120AD
2/ | CRITERES DE CONFORMITE
Source des critères :
| Définition des critères / objectifs : | [7 empty] | 4 | ≤ % de vide ≤ |  |  | 8
3/ | RESULTATS DES ESSAIS |  |  |  | Masse volumique réelle de l'enrobé (MVRE) : | [6 empty] | 2.44 |  |  | g/cm3
| N° | N° | Position |  |  | Masse volumique (g/cm3) | Compacités |  |  | Vides |  |  | Observations
| Essai | Profils | G | A | D |  | % |  |  | %
| 1 |  |  |  |  | 2.301 | 94.3 |  |  | 5.7
| 2 |  |  |  |  | 2.319 | 95 |  |  | 5
| 3 |  |  |  |  | 2.334 | 95.7 |  |  | 4.3
| 4 |  |  |  |  | 2.311 | 94.7 |  |  | 5.3
| 5 |  |  |  |  | 2.285 | 93.6 |  |  | 6.4
| 6 |  |  |  |  | 2.269 | 93 |  |  | 7
| 7 |  |  |  |  | 2.311 | 94.7 |  |  | 5.3
| 8 |  |  |  |  | 2.322 | 95.2 |  |  | 4.8
| 9 |  |  |  |  | 2.326 | 95.3 |  |  | 4.7
| 10 |  |  |  |  | 2.269 | 93 |  |  | 7
| 11 |  |  |  |  | 2.261 | 92.7 |  |  | 7.3
| 12 |  |  |  |  | 2.315 | 94.9 |  |  | 5.1
| 13 |  |  |  |  | 2.291 | 93.9 |  |  | 6.1
| 14 |  |  |  |  | 2.278 | 93.4 |  |  | 6.6
| Moyenne |  |  |  |  | 2.299429 | 94.24286 |  |  | 5.757143
| Pourcentage de valeurs conformes : |  |  |  |  | 100
4/ | CONCLUSIONS
Contrôle | [12 empty] | Nom |  | Sylvain LHOPITAL
Conforme | [12 empty] | Fonction |  | Chef de section laboratoire
6/ | COMMENTAIRES
Visa

## 280725 GB Base RN6
|  |  |  | COMPTE RENDU D'ESSAIS | [10 empty] | VL4N Dardilly
MESURE DE LA MASSE VOLUMIQUE DES MATERIAUX EN PLACE PAR GAMMADENSIMETRE appliquée aux produits hydrocarbonés (NF P 98-241-1)
|  |  |  | DE n° |  | 10 | RA O89C |  |  |  | 28/07/2025
[6 empty] | N°Chrono | N° d'affaire |  |  |  | Date de rédaction
Laboratoire : |  |  |  | Laboratoire Rhône Auvergne - 29-31 rue des tâches - ZI mi-plaine - 69800 SAINT PRIEST
1/ | RENSEIGNEMENTS GENERAUX
| Opérateur : |  |  | F. Montet |  |  |  | Produit contrôlé : | [5 empty] | GB 0/14 Classe 4
| Date de l'essai : |  |  | 28/07/2025 |  |  |  | N° formule : |  |  | 160 |  |  | Epaisseur de la couche : |  | 13 cm
| Couche : |  |  | Base |  |  |  | Lieu de fabrication : | [5 empty] | P2R
| Date de mise en œuvre: |  |  | 28/07/2025 |  |  |  | Section contrôlée : | [5 empty] | RN6 purges
| Gammadensimètre : |  |  | Humbolt-9340 |  |  |  | Conditions météorologiques : | [5 empty] | Beau
| Date du dernier calibrage : |  |  | Avril 2025 |  |  |  | Profondeur de mesure : | [5 empty] | 10cm
| Atelier de mise en œuvre : |  |  | Mini-finisseur, bomag bw120ad, Bomag bw161ad
2/ | CRITERES DE CONFORMITE
Source des critères :
| Définition des critères / objectifs : | [7 empty] | 0 | ≤ % de vide ≤ |  |  | 8
3/ | RESULTATS DES ESSAIS |  |  |  | Masse volumique réelle de l'enrobé (MVRE) : | [6 empty] | 2.475 |  |  | g/cm3
| N° | N° | Position |  |  | Masse volumique (g/cm3) | Compacités |  |  | Vides |  |  | Observations
| Essai | Profils | G | A | D |  | % |  |  | %
| 1 | Giratoire |  |  |  | 2.385 | 96.4 |  |  | 3.6
| 2 |  |  |  |  | 2.365 | 95.6 |  |  | 4.4
| 3 |  |  |  |  | 2.345 | 94.7 |  |  | 5.3
| 4 |  |  |  |  | 2.36 | 95.4 |  |  | 4.6
| 5 |  |  |  |  | 2.348 | 94.9 |  |  | 5.1
| 6 |  |  |  |  | 2.3 | 92.9 |  |  | 7.1
| 7 | Section courante |  |  |  | 2.333 | 94.3 |  |  | 5.7
| 8 |  |  |  |  | 2.325 | 93.9 |  |  | 6.1
| 9 |  |  |  |  | 2.318 | 93.7 |  |  | 6.3
| 10 |  |  |  |  | 2.335 | 94.3 |  |  | 5.7
| 11 |  |  |  |  | 2.316 | 93.6 |  |  | 6.4
| 12 |  |  |  |  | 2.31 | 93.3 |  |  | 6.7
| 13 |  |  |  |  | 2.369 | 95.7 |  |  | 4.3
| 14 |  |  |  |  | 2.4 | 97 |  |  | 3
| 15 |  |  |  |  | 2.381 | 96.2 |  |  | 3.8
| 16 |  |  |  |  | 2.351 | 95 |  |  | 5
| 17 |  |  |  |  | 2.318 | 93.7 |  |  | 6.3
| 18 |  |  |  |  | 2.333 | 94.3 |  |  | 5.7
| 19 |  |  |  |  | 2.327 | 94 |  |  | 6
| 20 |  |  |  |  | 2.356 | 95.2 |  |  | 4.8
| Moyenne |  |  |  |  | 2.34 | 94.7 |  |  | 5.29
| Pourcentage de valeurs conformes : |  |  |  |  | 100
4/ | CONCLUSIONS
Contrôle | [12 empty] | Nom |  | F. MONTET
Conforme | [12 empty] | Fonction |  | Technicien de laboratoire
6/ | COMMENTAIRES
Visa

## 110625 GB Base RN6
|  |  |  | COMPTE RENDU D'ESSAIS | [10 empty] | Lissieu Limonest VL4
MESURE DE LA MASSE VOLUMIQUE DES MATERIAUX EN PLACE PAR GAMMADENSIMETRE appliquée aux produits hydrocarbonés (NF P 98-241-1)
|  |  |  | DE n° |  | 9 | RA O89C |  |  |  | 11/06/2025
[6 empty] | N°Chrono | N° d'affaire |  |  |  | Date de rédaction
Laboratoire : |  |  |  | Laboratoire Rhône Auvergne - 29-31 rue des tâches - ZI mi-plaine - 69800 SAINT PRIEST
1/ | RENSEIGNEMENTS GENERAUX
| Opérateur : |  |  | F. Montet |  |  |  | Produit contrôlé : | [5 empty] | GB 0/14 Classe 4
| Date de l'essai : |  |  | 11/06/2025 |  |  |  | N° formule : |  |  | 160 |  |  | Epaisseur de la couche : |  | 13 cm
| Couche : |  |  | Base |  |  |  | Lieu de fabrication : | [5 empty] | P2R
| Date de mise en œuvre: |  |  | 11/06/2025 |  |  |  | Section contrôlée : | [5 empty] | RN6 purges
| Gammadensimètre : |  |  | Humbolt-9340 |  |  |  | Conditions météorologiques : | [5 empty] | Beau
| Date du dernier calibrage : |  |  | Avril 2025 |  |  |  | Profondeur de mesure : | [5 empty] | 10cm
| Atelier de mise en œuvre : |  |  | Mini-finisseur, bomag bw120ad, Bomag bw161ad
2/ | CRITERES DE CONFORMITE
Source des critères :
| Définition des critères / objectifs : | [7 empty] | 0 | ≤ % de vide ≤ |  |  | 8
3/ | RESULTATS DES ESSAIS |  |  |  | Masse volumique réelle de l'enrobé (MVRE) : | [6 empty] | 2.475 |  |  | g/cm3
| N° | N° | Position |  |  | Masse volumique (g/cm3) | Compacités |  |  | Vides |  |  | Observations
| Essai | Profils | G | A | D |  | % |  |  | %
| 1 |  |  |  |  | 2.36 | 95.4 |  |  | 4.6
| 2 |  |  |  |  | 2.343 | 94.7 |  |  | 5.3
| 3 |  |  |  |  | 2.32 | 93.7 |  |  | 6.3
| 4 |  |  |  |  | 2.322 | 93.8 |  |  | 6.2
| 5 |  |  |  |  | 2.315 | 93.5 |  |  | 6.5
| 6 |  |  |  |  | 2.332 | 94.2 |  |  | 5.8
| 7 |  |  |  |  | 2.293 | 92.6 |  |  | 7.4
| 8 |  |  |  |  | 2.347 | 94.8 |  |  | 5.2
| 9 |  |  |  |  | 2.305 | 93.1 |  |  | 6.9
| 10 |  |  |  |  | 2.317 | 93.6 |  |  | 6.4
| 11 |  |  |  |  | 2.341 | 94.6 |  |  | 5.4
| 12 |  |  |  |  | 2.318 | 93.7 |  |  | 6.3
| 13 |  |  |  |  | 2.338 | 94.5 |  |  | 5.5
| 14 |  |  |  |  | 2.296 | 92.8 |  |  | 7.2
| 15 |  |  |  |  | 2.315 | 93.5 |  |  | 6.5
| 16 |  |  |  |  | 2.362 | 95.4 |  |  | 4.6
| 17 |  |  |  |  | 2.352 | 95 |  |  | 5
| 18 |  |  |  |  | 2.294 | 92.7 |  |  | 7.3
| 19 |  |  |  |  | 2.308 | 93.3 |  |  | 6.7
| 20 |  |  |  |  | 2.284 | 92.3 |  |  | 7.7
| 21 |  |  |  |  | 2.325 | 93.9 |  |  | 6.1
| 22 |  |  |  |  | 2.28 | 92.1 |  |  | 7.9
| Moyenne |  |  |  |  | 2.32 | 93.78 |  |  | 6.22
| Pourcentage de valeurs conformes : |  |  |  |  | 100
4/ | CONCLUSIONS
Contrôle | [12 empty] | Nom |  | F. MONTET
Conforme | [12 empty] | Fonction |  | Technicien de laboratoire
6/ | COMMENTAIRES
Visa

## 100625 GB Base RN6
|  |  |  | COMPTE RENDU D'ESSAIS | [10 empty] | Lissieu Limonest VL4
MESURE DE LA MASSE VOLUMIQUE DES MATERIAUX EN PLACE PAR GAMMADENSIMETRE appliquée aux produits hydrocarbonés (NF P 98-241-1)
|  |  |  | DE n° |  | 8 | RA O89C |  |  |  | 2025-06-11
[6 empty] | N°Chrono | N° d'affaire |  |  |  | Date de rédaction
Laboratoire : |  |  |  | Laboratoire Rhône Auvergne - 29-31 rue des tâches - ZI mi-plaine - 69800 SAINT PRIEST
1/ | RENSEIGNEMENTS GENERAUX
| Opérateur : |  |  | F. Montet |  |  |  | Produit contrôlé : | [5 empty] | GB 0/14 Classe 4
| Date de l'essai : |  |  | 10/06/2025 |  |  |  | N° formule : |  |  | 160 |  |  | Epaisseur de la couche : |  | 13 cm
| Couche : |  |  | Base |  |  |  | Lieu de fabrication : | [5 empty] | P2R
| Date de mise en œuvre: |  |  | 10/06/2025 |  |  |  | Section contrôlée : | [5 empty] | RN6 purges
| Gammadensimètre : |  |  | Humbolt-9340 |  |  |  | Conditions météorologiques : | [5 empty] | Beau
| Date du dernier calibrage : |  |  | Avril 2025 |  |  |  | Profondeur de mesure : | [5 empty] | 10cm
| Atelier de mise en œuvre : |  |  | Finisseur Volvo titan p7820C, bomag bw120ad, Bomag bw161ad
2/ | CRITERES DE CONFORMITE
Source des critères :
| Définition des critères / objectifs : | [7 empty] | 0 | ≤ % de vide ≤ |  |  | 8
3/ | RESULTATS DES ESSAIS |  |  |  | Masse volumique réelle de l'enrobé (MVRE) : | [6 empty] | 2.475 |  |  | g/cm3
| N° | N° | Position |  |  | Masse volumique (g/cm3) | Compacités |  |  | Vides |  |  | Observations
| Essai | Profils | G | A | D |  | % |  |  | %
| 1 |  |  |  |  | 2.363 | 95.5 |  |  | 4.5
| 2 |  |  |  |  | 2.38 | 96.2 |  |  | 3.8
| 3 |  |  |  |  | 2.386 | 96.4 |  |  | 3.6
| 4 |  |  |  |  | 2.347 | 94.8 |  |  | 5.2
| 5 |  |  |  |  | 2.368 | 95.7 |  |  | 4.3
| 6 |  |  |  |  | 2.338 | 94.5 |  |  | 5.5
| 7 |  |  |  |  | 2.354 | 95.1 |  |  | 4.9
| 8 |  |  |  |  | 2.368 | 95.7 |  |  | 4.3
| 9 |  |  |  |  | 2.333 | 94.3 |  |  | 5.7
| 10 |  |  |  |  | 2.379 | 96.1 |  |  | 3.9
| 11 |  |  |  |  | 2.4 | 97 |  |  | 3
| 12 |  |  |  |  | 2.356 | 95.2 |  |  | 4.8
| 13 |  |  |  |  | 2.371 | 95.8 |  |  | 4.2
| 14 |  |  |  |  | 2.345 | 94.7 |  |  | 5.3
| 15 |  |  |  |  | 2.338 | 94.5 |  |  | 5.5
| 16 |  |  |  |  | 2.315 | 93.5 |  |  | 6.5
| 17 |  |  |  |  | 2.307 | 93.2 |  |  | 6.8
| 18 |  |  |  |  | 2.345 | 94.7 |  |  | 5.3
| 19 |  |  |  |  | 2.356 | 95.2 |  |  | 4.8
| 20 |  |  |  |  | 2.333 | 94.3 |  |  | 5.7
| Moyenne |  |  |  |  | 2.35 | 95.12 |  |  | 4.88
| Pourcentage de valeurs conformes : |  |  |  |  | 100
4/ | CONCLUSIONS
Contrôle | [12 empty] | Nom |  | F. MONTET
Conforme | [12 empty] | Fonction |  | Technicien de laboratoire
6/ | COMMENTAIRES
Visa

## 230525 GB Base RN6
|  |  |  | COMPTE RENDU D'ESSAIS | [10 empty] | Lissieu Limonest VL4
MESURE DE LA MASSE VOLUMIQUE DES MATERIAUX EN PLACE PAR GAMMADENSIMETRE appliquée aux produits hydrocarbonés (NF P 98-241-1)
|  |  |  | DE n° |  | 7 | RA O89C |  |  |  | 2025-05-26
[6 empty] | N°Chrono | N° d'affaire |  |  |  | Date de rédaction
Laboratoire : |  |  |  | Laboratoire Rhône Auvergne - 29-31 rue des tâches - ZI mi-plaine - 69800 SAINT PRIEST
1/ | RENSEIGNEMENTS GENERAUX
| Opérateur : |  |  | F. Montet |  |  |  | Produit contrôlé : | [5 empty] | GB 0/14 Classe 4
| Date de l'essai : |  |  | 23/05/2025 |  |  |  | N° formule : |  |  | 160 |  |  | Epaisseur de la couche : |  | 13 cm
| Couche : |  |  | Base |  |  |  | Lieu de fabrication : | [5 empty] | P2R
| Date de mise en œuvre: |  |  | 23/05/2025 |  |  |  | Section contrôlée : | [5 empty] | RN6
| Gammadensimètre : |  |  | Humbolt-9340 |  |  |  | Conditions météorologiques : | [5 empty] | Beau
| Date du dernier calibrage : |  |  | Avril 2025 |  |  |  | Profondeur de mesure : | [5 empty] | 10cm
| Atelier de mise en œuvre : |  |  | Mini finisseur, Bomag bw161ado, Bomag bw120ad
2/ | CRITERES DE CONFORMITE
Source des critères :
| Définition des critères / objectifs : | [7 empty] | 0 | ≤ % de vide ≤ |  |  | 8
3/ | RESULTATS DES ESSAIS |  |  |  | Masse volumique réelle de l'enrobé (MVRE) : | [6 empty] | 2.475 |  |  | g/cm3
| N° | N° | Position |  |  | Masse volumique (g/cm3) | Compacités |  |  | Vides |  |  | Observations
| Essai | Profils | G | A | D |  | % |  |  | %
| 1 |  |  |  |  | 2.32 | 93.7 |  |  | 6.3
| 2 |  |  |  |  | 2.354 | 95.1 |  |  | 4.9
| 3 |  |  |  |  | 2.394 | 96.7 |  |  | 3.3
| 4 |  |  |  |  | 2.342 | 94.6 |  |  | 5.4
| 5 |  |  |  |  | 2.34 | 94.5 |  |  | 5.5
| 6 |  |  |  |  | 2.3 | 92.9 |  |  | 7.1
| 7 |  |  |  |  | 2.354 | 95.1 |  |  | 4.9
| 8 |  |  |  |  | 2.355 | 95.2 |  |  | 4.8
| 9 |  |  |  |  | 2.355 | 95.2 |  |  | 4.8
| 10 |  |  |  |  | 2.317 | 93.6 |  |  | 6.4
| 11 |  |  |  |  | 2.324 | 93.9 |  |  | 6.1
| 12 |  |  |  |  | 2.333 | 94.3 |  |  | 5.7
| 13 |  |  |  |  | 2.358 | 95.3 |  |  | 4.7
| 14 |  |  |  |  | 2.318 | 93.7 |  |  | 6.3
| 15 |  |  |  |  | 2.324 | 93.9 |  |  | 6.1
| Moyenne |  |  |  |  | 2.34 | 94.51 |  |  | 5.49
| Pourcentage de valeurs conformes : |  |  |  |  | 100
4/ | CONCLUSIONS
Contrôle | [12 empty] | Nom |  | F. MONTET
Conforme | [12 empty] | Fonction |  | Technicien de laboratoire
6/ | COMMENTAIRES
Visa

## 240425 GB RN6
|  |  |  | COMPTE RENDU D'ESSAIS | [10 empty] | Lissieu Limonest VL4
MESURE DE LA MASSE VOLUMIQUE DES MATERIAUX EN PLACE PAR GAMMADENSIMETRE appliquée aux produits hydrocarbonés (NF P 98-241-1)
|  |  |  | DE n° |  | 6 | RA O89 |  |  |  | 24/04/2025
[6 empty] | N°Chrono | N° d'affaire |  |  |  | Date de rédaction
Laboratoire : |  |  |  | Laboratoire Rhône Auvergne - 29-31 rue des tâches - ZI mi-plaine - 69800 SAINT PRIEST
1/ | RENSEIGNEMENTS GENERAUX
| Opérateur : |  |  | F. Montet |  |  |  | Produit contrôlé : | [5 empty] | GB 0/14 Classe 4
| Date de l'essai : |  |  | 24/04/2025 |  |  |  | N° formule : |  |  | 160 |  |  | Epaisseur de la couche : |  | 13 cm
| Couche : |  |  | Base |  |  |  | Lieu de fabrication : | [5 empty] | P2R
| Date de mise en œuvre: |  |  | 24/04/2025 |  |  |  | Section contrôlée : | [5 empty] | RN6
| Gammadensimètre : |  |  | Humbolt-9340 |  |  |  | Conditions météorologiques : | [5 empty] | Beau
| Date du dernier calibrage : |  |  | Avril 2025 |  |  |  | Profondeur de mesure : | [5 empty] | Rétrodiffusion
| Atelier de mise en œuvre : |  |  | Finisseur Volvo titan P7820C, Bomag bw160ad, hd DV90VO, bomag bw120ad
2/ | CRITERES DE CONFORMITE
Source des critères :
| Définition des critères / objectifs : | [7 empty] | 0 | ≤ % de vide ≤ |  |  | 8
3/ | RESULTATS DES ESSAIS |  |  |  | Masse volumique réelle de l'enrobé (MVRE) : | [6 empty] | 2.475 |  |  | g/cm3
| N° | N° | Position |  |  | Masse volumique (g/cm3) | Compacités |  |  | Vides |  |  | Observations
| Essai | Profils | G | A | D |  | % |  |  | %
| 1 |  |  |  |  | 2.323 | 93.9 |  |  | 6.1
| 2 |  |  |  |  | 2.372 | 95.8 |  |  | 4.2
| 3 |  |  |  |  | 2.361 | 95.4 |  |  | 4.6
| 4 |  |  |  |  | 2.29 | 92.5 |  |  | 7.5
| 5 |  |  |  |  | 2.324 | 93.9 |  |  | 6.1
| 6 |  |  |  |  | 2.345 | 94.7 |  |  | 5.3
| 7 |  |  |  |  | 2.322 | 93.8 |  |  | 6.2
| 8 |  |  |  |  | 2.333 | 94.3 |  |  | 5.7
| 9 |  |  |  |  | 2.317 | 93.6 |  |  | 6.4
| 10 |  |  |  |  | 2.356 | 95.2 |  |  | 4.8
| 11 |  |  |  |  | 2.3 | 92.9 |  |  | 7.1
| 12 |  |  |  |  | 2.356 | 95.2 |  |  | 4.8
| 13 |  |  |  |  | 2.378 | 96.1 |  |  | 3.9
| 14 |  |  |  |  | 2.381 | 96.2 |  |  | 3.8
| 15 |  |  |  |  | 2.336 | 94.4 |  |  | 5.6
| 16 |  |  |  |  | 2.465 | 99.6 |  |  | 0.4
| 17 |  |  |  |  | 2.384 | 96.3 |  |  | 3.7
| 18 |  |  |  |  | 2.328 | 94.1 |  |  | 5.9
| 19 |  |  |  |  | 2.359 | 95.3 |  |  | 4.7
| 20 |  |  |  |  | 2.338 | 94.5 |  |  | 5.5
| 21 |  |  |  |  | 2.358 | 95.3 |  |  | 4.7
| 22 |  |  |  |  | 2.308 | 93.3 |  |  | 6.7
| 23 |  |  |  |  | 2.38 | 96.2 |  |  | 3.8
| 24 |  |  |  |  | 2.321 | 93.8 |  |  | 6.2
| 25 |  |  |  |  | 2.314 | 93.5 |  |  | 6.5
| 26 |  |  |  |  | 2.325 | 93.9 |  |  | 6.1
| 27 |  |  |  |  | 2.357 | 95.2 |  |  | 4.8
| Moyenne |  |  |  |  | 2.35 | 94.77 |  |  | 5.23
| Pourcentage de valeurs conformes : |  |  |  |  | 100
4/ | CONCLUSIONS
Contrôle | [12 empty] | Nom |  | F. MONTET
Conforme | [12 empty] | Fonction |  | Technicien de laboratoire
6/ | COMMENTAIRES
Visa

## 020425 Bretelle
|  |  |  | COMPTE RENDU D'ESSAIS | [10 empty] | Lissieu Limonest VL4
MESURE DE LA MASSE VOLUMIQUE DES MATERIAUX EN PLACE PAR GAMMADENSIMETRE appliquée aux produits hydrocarbonés (NF P 98-241-1)
|  |  |  | DE n° |  | 5 | RA O89C |  |  |  | 02/04/2025
[6 empty] | N°Chrono | N° d'affaire |  |  |  | Date de rédaction
Laboratoire : |  |  |  | Laboratoire Rhône Auvergne - 29-31 rue des tâches - ZI mi-plaine - 69800 SAINT PRIEST
1/ | RENSEIGNEMENTS GENERAUX
| Opérateur : |  |  | Sylvain LHOPITAL |  |  |  | Produit contrôlé : | [5 empty] | BBSG 0/10 Classe 3
| Date de l'essai : |  |  | 02/04/2025 |  |  |  | N° formule : |  |  | 110 |  |  | Epaisseur de la couche : |  | 5 cm
| Couche : |  |  | Roulement |  |  |  | Lieu de fabrication : | [5 empty] | P2R Pusignan
| Date de mise en œuvre: |  |  | 02/04/2025 |  |  |  | Section contrôlée : | [5 empty] | Section bretelle
| Gammadensimètre : |  |  | Humbolt-9340 |  |  |  | Conditions météorologiques : | [5 empty] | Beau
| Date du dernier calibrage : |  |  | 2024-03-01 |  |  |  | Profondeur de mesure : | [5 empty] | Rétrodiffusion
| Atelier de mise en œuvre : |  |  | Volvo P7820D, Bomag BW120AD, Hamm HD90VO
2/ | CRITERES DE CONFORMITE
Source des critères :
| Définition des critères / objectifs : | [7 empty] | 4 | ≤ % de vide ≤ |  |  | 8
3/ | RESULTATS DES ESSAIS |  |  |  | Masse volumique réelle de l'enrobé (MVRE) : | [6 empty] | 2.44 |  |  | g/cm3
| N° | N° | Position |  |  | Masse volumique (g/cm3) | Compacités |  |  | Vides |  |  | Observations
| Essai | Profils | G | A | D |  | % |  |  | %
| 1 |  |  |  |  | 2.292 | 93.9 |  |  | 6.1
| 2 |  |  |  |  | 2.26 | 92.6 |  |  | 7.4
| 3 |  |  |  |  | 2.29 | 93.9 |  |  | 6.1
| 4 |  |  |  |  | 2.282 | 93.5 |  |  | 6.5
| 5 |  |  |  |  | 2.248 | 92.1 |  |  | 7.9
| 6 |  |  |  |  | 2.333 | 95.6 |  |  | 4.4
| 7 |  |  |  |  | 2.328 | 95.4 |  |  | 4.6
| 8 |  |  |  |  | 2.287 | 93.7 |  |  | 6.3
| 9 |  |  |  |  | 2.278 | 93.4 |  |  | 6.6
| Moyenne |  |  |  |  | 2.29 | 93.79 |  |  | 6.21
| Pourcentage de valeurs conformes : |  |  |  |  | 100
4/ | CONCLUSIONS
Contrôle | [12 empty] | Nom |  | Sylvain LHOPITAL
Conforme | [12 empty] | Fonction |  | Chef de section laboratoire
6/ | COMMENTAIRES
Visa

## 010425 Quai bus
|  |  |  | COMPTE RENDU D'ESSAIS | [10 empty] | Lissieu Limonest VL4
MESURE DE LA MASSE VOLUMIQUE DES MATERIAUX EN PLACE PAR GAMMADENSIMETRE appliquée aux produits hydrocarbonés (NF P 98-241-1)
|  |  |  | DE n° |  | 4 | RA O89C |  |  |  | 01/04/2025
[6 empty] | N°Chrono | N° d'affaire |  |  |  | Date de rédaction
Laboratoire : |  |  |  | Laboratoire Rhône Auvergne - 29-31 rue des tâches - ZI mi-plaine - 69800 SAINT PRIEST
1/ | RENSEIGNEMENTS GENERAUX
| Opérateur : |  |  | Sylvain LHOPITAL |  |  |  | Produit contrôlé : | [5 empty] | BBME 0/10 Classe 3
| Date de l'essai : |  |  | 01/04/2025 |  |  |  | N° formule : |  |  | 120 |  |  | Epaisseur de la couche : |  | 5 cm
| Couche : |  |  | Roulement |  |  |  | Lieu de fabrication : | [5 empty] | P2R Pusignan
| Date de mise en œuvre: |  |  | 01/04/2025 |  |  |  | Section contrôlée : | [5 empty] | Quai bus
| Gammadensimètre : |  |  | Humbolt-9340 |  |  |  | Conditions météorologiques : | [5 empty] | Beau
| Date du dernier calibrage : |  |  | 2024-03-01 |  |  |  | Profondeur de mesure : | [5 empty] | Rétrodiffusion
| Atelier de mise en œuvre : |  |  | Volvo P7820D, Bomag BW120AD, Hamm HD90VO
2/ | CRITERES DE CONFORMITE
Source des critères :
| Définition des critères / objectifs : | [7 empty] | 4 | ≤ % de vide ≤ |  |  | 8
3/ | RESULTATS DES ESSAIS |  |  |  | Masse volumique réelle de l'enrobé (MVRE) : | [6 empty] | 2.44 |  |  | g/cm3
| N° | N° | Position |  |  | Masse volumique (g/cm3) | Compacités |  |  | Vides |  |  | Observations
| Essai | Profils | G | A | D |  | % |  |  | %
| 1 |  |  |  |  | 2.249 | 92.2 |  |  | 7.8
| 2 |  |  |  |  | 2.286 | 93.7 |  |  | 6.3
| 3 |  |  |  |  | 2.33 | 95.5 |  |  | 4.5
| 4 |  |  |  |  | 2.271 | 93.1 |  |  | 6.9
| 5 |  |  |  |  | 2.253 | 92.3 |  |  | 7.7
| Moyenne |  |  |  |  | 2.28 | 93.36 |  |  | 6.64
| Pourcentage de valeurs conformes : |  |  |  |  | 100
4/ | CONCLUSIONS
Contrôle | [12 empty] | Nom |  | Sylvain LHOPITAL
Conforme | [12 empty] | Fonction |  | Chef de section laboratoire
6/ | COMMENTAIRES
Visa

## 010425 Racc. Gir. Tuileries
|  |  |  | COMPTE RENDU D'ESSAIS | [10 empty] | Lissieu Limonest VL4
MESURE DE LA MASSE VOLUMIQUE DES MATERIAUX EN PLACE PAR GAMMADENSIMETRE appliquée aux produits hydrocarbonés (NF P 98-241-1)
|  |  |  | DE n° |  | 3 | RA O89C |  |  |  | 01/04/2025
[6 empty] | N°Chrono | N° d'affaire |  |  |  | Date de rédaction
Laboratoire : |  |  |  | Laboratoire Rhône Auvergne - 29-31 rue des tâches - ZI mi-plaine - 69800 SAINT PRIEST
1/ | RENSEIGNEMENTS GENERAUX
| Opérateur : |  |  | Sylvain LHOPITAL |  |  |  | Produit contrôlé : | [5 empty] | BBSG 0/10 Classe 3
| Date de l'essai : |  |  | 01/04/2025 |  |  |  | N° formule : |  |  | 110 |  |  | Epaisseur de la couche : |  | 5 cm
| Couche : |  |  | Roulement |  |  |  | Lieu de fabrication : | [5 empty] | P2R Pusignan
| Date de mise en œuvre: |  |  | 01/04/2025 |  |  |  | Section contrôlée : | [5 empty] | Gir. Tuileries - Raccordement
| Gammadensimètre : |  |  | Humbolt-9340 |  |  |  | Conditions météorologiques : | [5 empty] | Beau
| Date du dernier calibrage : |  |  | 2024-03-01 |  |  |  | Profondeur de mesure : | [5 empty] | Rétrodiffusion
| Atelier de mise en œuvre : |  |  | Volvo P7820C, Volvo P7820D, Bomag BW120AD, Hamm HD+110iVO
2/ | CRITERES DE CONFORMITE
Source des critères :
| Définition des critères / objectifs : | [7 empty] | 4 | ≤ % de vide ≤ |  |  | 8
3/ | RESULTATS DES ESSAIS |  |  |  | Masse volumique réelle de l'enrobé (MVRE) : | [6 empty] | 2.44 |  |  | g/cm3
| N° | N° | Position |  |  | Masse volumique (g/cm3) | Compacités |  |  | Vides |  |  | Observations
| Essai | Profils | G | A | D |  | % |  |  | %
| 1 |  |  |  |  | 2.285 | 93.6 |  |  | 6.4
| 2 |  |  |  |  | 2.264 | 92.8 |  |  | 7.2
| 3 |  |  |  |  | 2.301 | 94.3 |  |  | 5.7
| 4 |  |  |  |  | 2.279 | 93.4 |  |  | 6.6
| 5 |  |  |  |  | 2.297 | 94.1 |  |  | 5.9
| 6 |  |  |  |  | 2.281 | 93.5 |  |  | 6.5
| 7 |  |  |  |  | 2.304 | 94.4 |  |  | 5.6
| 8 |  |  |  |  | 2.312 | 94.8 |  |  | 5.2
| Moyenne |  |  |  |  | 2.29 | 93.86 |  |  | 6.14
| Pourcentage de valeurs conformes : |  |  |  |  | 100
4/ | CONCLUSIONS
Contrôle | [12 empty] | Nom |  | Sylvain LHOPITAL
Conforme | [12 empty] | Fonction |  | Chef de section laboratoire
6/ | COMMENTAIRES
Visa

## 310325 BBSG Gir. Tuileries
|  |  |  | COMPTE RENDU D'ESSAIS | [10 empty] | Lissieu Limonest VL4
MESURE DE LA MASSE VOLUMIQUE DES MATERIAUX EN PLACE PAR GAMMADENSIMETRE appliquée aux produits hydrocarbonés (NF P 98-241-1)
|  |  |  | DE n° |  | 2 | RA O89C |  |  |  | 31/03/2025
[6 empty] | N°Chrono | N° d'affaire |  |  |  | Date de rédaction
Laboratoire : |  |  |  | Laboratoire Rhône Auvergne - 29-31 rue des tâches - ZI mi-plaine - 69800 SAINT PRIEST
1/ | RENSEIGNEMENTS GENERAUX
| Opérateur : |  |  | Sylvain LHOPITAL |  |  |  | Produit contrôlé : | [5 empty] | BBSG 0/10 Classe 3
| Date de l'essai : |  |  | 31/03/2025 |  |  |  | N° formule : |  |  | 116 |  |  | Epaisseur de la couche : |  | 5 cm
| Couche : |  |  | Roulement |  |  |  | Lieu de fabrication : | [5 empty] | P2R Pusignan
| Date de mise en œuvre: |  |  | 31/03/2025 |  |  |  | Section contrôlée : | [5 empty] | Giratoire des Tuileries
| Gammadensimètre : |  |  | Humbolt-9340 |  |  |  | Conditions météorologiques : | [5 empty] | Beau
| Date du dernier calibrage : |  |  | 2024-03-01 |  |  |  | Profondeur de mesure : | [5 empty] | Rétrodiffusion
| Atelier de mise en œuvre : |  |  | Volvo P7820C, Volvo P7820D, Bomag BW120AD, Hamm HD+110iVO
2/ | CRITERES DE CONFORMITE
Source des critères :
| Définition des critères / objectifs : | [7 empty] | 4 | ≤ % de vide ≤ |  |  | 8
3/ | RESULTATS DES ESSAIS |  |  |  | Masse volumique réelle de l'enrobé (MVRE) : | [6 empty] | 2.502 |  |  | g/cm3
| N° | N° | Position |  |  | Masse volumique (g/cm3) | Compacités |  |  | Vides |  |  | Observations
| Essai | Profils | G | A | D |  | % |  |  | %
| 1 |  |  |  |  | 2.358 | 94.2 |  |  | 5.8
| 2 |  |  |  |  | 2.31 | 92.3 |  |  | 7.7
| 3 |  |  |  |  | 2.409 | 96.3 |  |  | 3.7
| 4 |  |  |  |  | 2.423 | 96.8 |  |  | 3.2
| 5 |  |  |  |  | 2.301 | 92 |  |  | 8
| 6 |  |  |  |  | 2.362 | 94.4 |  |  | 5.6
| 7 |  |  |  |  | 2.307 | 92.2 |  |  | 7.8
| 8 |  |  |  |  | 2.379 | 95.1 |  |  | 4.9
| 9 |  |  |  |  | 2.36 | 94.3 |  |  | 5.7
| 10 |  |  |  |  | 2.345 | 93.7 |  |  | 6.3
| 11 |  |  |  |  | 2.395 | 95.7 |  |  | 4.3
| 12 |  |  |  |  | 2.344 | 93.7 |  |  | 6.3
| 13 |  |  |  |  | 2.34 | 93.5 |  |  | 6.5
| 14 |  |  |  |  | 2.303 | 92 |  |  | 8
| 15 |  |  |  |  | 2.344 | 93.7 |  |  | 6.3
| 16 |  |  |  |  | 2.363 | 94.4 |  |  | 5.6
| 17 |  |  |  |  | 2.314 | 92.5 |  |  | 7.5
| 18 |  |  |  |  | 2.365 | 94.5 |  |  | 5.5
| 19 |  |  |  |  | 2.311 | 92.4 |  |  | 7.6
| 20 |  |  |  |  | 2.357 | 94.2 |  |  | 5.8
| 21 |  |  |  |  | 2.34 | 93.5 |  |  | 6.5
| 22 |  |  |  |  | 2.303 | 92 |  |  | 8
| Moyenne |  |  |  |  | 2.35 | 93.79 |  |  | 6.21
| Pourcentage de valeurs conformes : |  |  |  |  | 100
4/ | CONCLUSIONS
Contrôle | [12 empty] | Nom |  | Sylvain LHOPITAL
Conforme | [12 empty] | Fonction |  | Chef de section laboratoire
6/ | COMMENTAIRES
Visa

## 140225 GB Gir. Tuileries
|  |  |  | COMPTE RENDU D'ESSAIS | [10 empty] | Lissieu Limonest VL4
MESURE DE LA MASSE VOLUMIQUE DES MATERIAUX EN PLACE PAR GAMMADENSIMETRE appliquée aux produits hydrocarbonés (NF P 98-241-1)
|  |  |  | DE n° |  | 1 | RA O89C |  |  |  | 20/02/2025
[6 empty] | N°Chrono | N° d'affaire |  |  |  | Date de rédaction
Laboratoire : |  |  |  | Laboratoire Rhône Auvergne - 29-31 rue des tâches - ZI mi-plaine - 69800 SAINT PRIEST
1/ | RENSEIGNEMENTS GENERAUX
| Opérateur : |  |  | Sylvain LHOPITAL |  |  |  | Produit contrôlé : | [5 empty] | GB 0/14 Classe 3
| Date de l'essai : |  |  | 20/02/2025 |  |  |  | N° formule : |  |  | 157 |  |  | Epaisseur de la couche :
| Couche : |  |  | Fondation |  |  |  | Lieu de fabrication : | [5 empty] | P2R Pusignan
| Date de mise en œuvre: |  |  | 14/02/2025 |  |  |  | Section contrôlée : | [5 empty] | Giratoire Tuilerie - anneau interieur
| Gammadensimètre : |  |  | PQI |  |  |  | Conditions météorologiques : | [5 empty] | Beau
| Date du dernier calibrage : |  |  | Fevrier 2025 |  |  |  | Profondeur de mesure : | [5 empty] | Rétrodiffusion
Atelier de mise en œuvre :
2/ | CRITERES DE CONFORMITE
Source des critères :
| Définition des critères / objectifs : | [7 empty] | 0 | ≤ % de vide ≤ |  |  | 9
3/ | RESULTATS DES ESSAIS |  |  |  | Masse volumique réelle de l'enrobé (MVRE) : | [6 empty] | 2.48 |  |  | g/cm3
| N° | N° | Position |  |  | Masse volumique (g/cm3) | Compacités |  |  | Vides |  |  | Observations
| Essai | Profils | G | A | D |  | % |  |  | %
| 1 |  |  |  |  | 2.163 | 87.2 |  |  | 12.8
| 2 |  |  |  |  | 2.15 | 86.7 |  |  | 13.3
| 3 |  |  |  |  | 2.187 | 88.2 |  |  | 11.8
| 4 |  |  |  |  | 2.231 | 90 |  |  | 10
| 5 |  |  |  |  | 2.171 | 87.5 |  |  | 12.5
| 6 |  |  |  |  | 2.241 | 90.4 |  |  | 9.6
| 7 |  |  |  |  | 2.164 | 87.3 |  |  | 12.7
| 8 |  |  |  |  | 2.116 | 85.3 |  |  | 14.7
| 9 |  |  |  |  | 2.17 | 87.5 |  |  | 12.5
| 10 |  |  |  |  | 2.175 | 87.7 |  |  | 12.3
| 11 |  |  |  |  | 2.184 | 88.1 |  |  | 11.9
| 12 |  |  |  |  | 2.236 | 90.2 |  |  | 9.8
| 13 |  |  |  |  | 2.196 | 88.5 |  |  | 11.5
| Moyenne |  |  |  |  | 2.18 | 88.05 |  |  | 11.95
| Pourcentage de valeurs conformes : |  |  |  |  | 0
4/ | CONCLUSIONS
Contrôle | [12 empty] | Nom |  | Sylvain LHOPITAL
Non conforme | [12 empty] | Fonction |  | Chef de section laboratoire
6/ | COMMENTAIRES
Visa