## 15_161025 BBSG Mas Rillier
|  |  |  | COMPTE RENDU D'ESSAIS | [10 empty] | Rillieux VL7N
MESURE DE LA MASSE VOLUMIQUE DES MATERIAUX EN PLACE PAR GAMMADENSIMETRE appliquée aux produits hydrocarbonés (NF P 98-241-1)
|  |  |  | DE n° |  | 8 | RA O1IC |  |  |  | 15/10/2025
[6 empty] | N°Chrono | N° d'affaire |  |  |  | Date de rédaction
Laboratoire : |  |  |  | Laboratoire Rhône Auvergne - 29-31 rue des tâches - ZI mi-plaine - 69800 SAINT PRIEST
1/ | RENSEIGNEMENTS GENERAUX
| Opérateur : |  |  | Sylvain LHOPITAL |  |  |  | Produit contrôlé : | [5 empty] | BBSG 0/10 Classe 3
| Date de l'essai : |  |  | 15-16/10/2025 |  |  |  | N° formule : |  |  | 110 |  |  | Epaisseur de la couche : |  | 5 cm
| Couche : |  |  | Roulement |  |  |  | Lieu de fabrication : | [5 empty] | P2R Pusignan
| Date de mise en œuvre: |  |  | 15-16/10/2025 |  |  |  | Section contrôlée : | [5 empty] | Ch. de la Croix / Rte du Mas Rillier / Av. Des Nations
| Gammadensimètre : |  |  | PQI |  |  |  | Conditions météorologiques : | [5 empty] | Beau
| Date du dernier calibrage : |  |  | Avril 25 |  |  |  | Profondeur de mesure : | [5 empty] | Rétrodiffusion
| Atelier de mise en œuvre : |  |  | Volvo P7820C, Bomag BW161AD0, Bomag BW100AD
2/ | CRITERES DE CONFORMITE
Source des critères :
| Définition des critères / objectifs : | [7 empty] | 4 | ≤ % de vide ≤ |  |  | 8
3/ | RESULTATS DES ESSAIS |  |  |  | Masse volumique réelle de l'enrobé (MVRE) : | [6 empty] | 2.44 |  |  | g/cm3
| N° | N° | Position |  |  | Masse volumique (g/cm3) | Compacités |  |  | Vides |  |  | Observations
| Essai | Profils | G | A | D |  | % |  |  | %
| 1 |  |  |  |  | 2.306 | 94.5 |  |  | 5.5
| 2 |  |  |  |  | 2.323 | 95.2 |  |  | 4.8
| 3 |  |  |  |  | 2.298 | 94.2 |  |  | 5.8
| 4 |  |  |  |  | 2.329 | 95.5 |  |  | 4.5
| 5 |  |  |  |  | 2.257 | 92.5 |  |  | 7.5
| 6 |  |  |  |  | 2.315 | 94.9 |  |  | 5.1
| 7 |  |  |  |  | 2.297 | 94.1 |  |  | 5.9
| 8 |  |  |  |  | 2.308 | 94.6 |  |  | 5.4
| 9 |  |  |  |  | 2.336 | 95.7 |  |  | 4.3
| 10 |  |  |  |  | 2.341 | 95.9 |  |  | 4.1
| 11 |  |  |  |  | 2.313 | 94.8 |  |  | 5.2
| 12 |  |  |  |  | 2.27 | 93 |  |  | 7
| 13 |  |  |  |  | 2.299 | 94.2 |  |  | 5.8
| 14 |  |  |  |  | 2.302 | 94.3 |  |  | 5.7
| 15 |  |  |  |  | 2.309 | 94.6 |  |  | 5.4
| 16 |  |  |  |  | 2.248 | 92.1 |  |  | 7.9
| 17 |  |  |  |  | 2.296 | 94.1 |  |  | 5.9
| 18 |  |  |  |  | 2.254 | 92.4 |  |  | 7.6
| 19 |  |  |  |  | 2.34 | 95.9 |  |  | 4.1
| 20 |  |  |  |  | 2.33 | 95.5 |  |  | 4.5
| 21 |  |  |  |  | 2.319 | 95 |  |  | 5
| 22 |  |  |  |  | 2.323 | 95.2 |  |  | 4.8
| 23 |  |  |  |  | 2.29 | 93.9 |  |  | 6.1
| 24 |  |  |  |  | 2.322 | 95.2 |  |  | 4.8
| 25 |  |  |  |  | 2.29 | 93.9 |  |  | 6.1
| 26 |  |  |  |  | 2.327 | 95.4 |  |  | 4.6
| 27 |  |  |  |  | 2.318 | 95 |  |  | 5
| 28 |  |  |  |  | 2.275 | 93.2 |  |  | 6.8
| 29 |  |  |  |  | 2.306 | 94.5 |  |  | 5.5
| 30 |  |  |  |  | 2.329 | 95.5 |  |  | 4.5
| Moyenne |  |  |  |  | 2.305667 | 94.49333 |  |  | 5.506667
| Pourcentage de valeurs conformes : |  |  |  |  | 100
4/ | CONCLUSIONS
Contrôle | [12 empty] | Nom |  | Sylvain LHOPITAL
Conforme | [12 empty] | Fonction |  | Chef de section laboratoire
6/ | COMMENTAIRES
Visa

## 14_151025 GB Nations
|  |  |  | COMPTE RENDU D'ESSAIS | [10 empty] | Rillieux la Pape PPI Métropole VL7N
MESURE DE LA MASSE VOLUMIQUE DES MATERIAUX EN PLACE PAR GAMMADENSIMETRE appliquée aux produits hydrocarbonés (NF P 98-241-1)
|  |  |  | DE n° |  | 7 | RA O1IC |  |  |  | 14/10/2025
[6 empty] | N°Chrono | N° d'affaire |  |  |  | Date de rédaction
Laboratoire : |  |  |  | Laboratoire Rhône Auvergne - 29-31 rue des tâches - ZI mi-plaine - 69800 SAINT PRIEST
1/ | RENSEIGNEMENTS GENERAUX
| Opérateur : |  |  | Sylvain LHOPITAL |  |  |  | Produit contrôlé : | [5 empty] | GB 0/14 Classe 4
| Date de l'essai : |  |  | 14-15/10/2025 |  |  |  | N° formule : |  |  | 160 |  |  | Epaisseur de la couche : |  | 13 cm
| Couche : |  |  | Fondation |  |  |  | Lieu de fabrication : | [5 empty] | P2R Pusignan
| Date de mise en œuvre: |  |  | 14-15/10/2025 |  |  |  | Section contrôlée : | [5 empty] | Rue des Nations
| Gammadensimètre : |  |  | Humbolt-9340 |  |  |  | Conditions météorologiques : | [5 empty] | Beau
| Date du dernier calibrage : |  |  | Mars 2025 |  |  |  | Profondeur de mesure : | [5 empty] | 10cm
| Atelier de mise en œuvre : |  |  | Volvo P7820D, Bomag BW100AD, Bomag BW161AD0
2/ | CRITERES DE CONFORMITE
Source des critères :
| Définition des critères / objectifs : | [7 empty] | 0 | ≤ % de vide ≤ |  |  | 8
3/ | RESULTATS DES ESSAIS |  |  |  | Masse volumique réelle de l'enrobé (MVRE) : | [6 empty] | 2.475 |  |  | g/cm3
| N° | N° | Position |  |  | Masse volumique (g/cm3) | Compacités |  |  | Vides |  |  | Observations
| Essai | Profils | G | A | D |  | % |  |  | %
| 1 | Avenue des Nations |  |  |  | 2.353 | 95.1 |  |  | 4.9
| 2 |  |  |  |  | 2.285 | 92.3 |  |  | 7.7
| 3 |  |  |  |  | 2.315 | 93.5 |  |  | 6.5
| 4 |  |  |  |  | 2.318 | 93.7 |  |  | 6.3
| 5 |  |  |  |  | 2.388 | 96.5 |  |  | 3.5
| 6 |  |  |  |  | 2.34 | 94.5 |  |  | 5.5
| 7 |  |  |  |  | 2.329 | 94.1 |  |  | 5.9
| 8 |  |  |  |  | 2.359 | 95.3 |  |  | 4.7
| 9 |  |  |  |  | 2.377 | 96 |  |  | 4
| 10 |  |  |  |  | 2.312 | 93.4 |  |  | 6.6
| 11 |  |  |  |  | 2.317 | 93.6 |  |  | 6.4
| 12 |  |  |  |  | 2.363 | 95.5 |  |  | 4.5
| 13 |  |  |  |  | 2.304 | 93.1 |  |  | 6.9
| 14 |  |  |  |  | 2.32 | 93.7 |  |  | 6.3
| 15 |  |  |  |  | 2.313 | 93.5 |  |  | 6.5
| 16 |  |  |  |  | 2.36 | 95.4 |  |  | 4.6
| 17 |  |  |  |  | 2.293 | 92.6 |  |  | 7.4
| 18 |  |  |  |  | 2.308 | 93.3 |  |  | 6.7
| 19 | Chemin de la Croix |  |  |  | 2.328 | 94.1 |  |  | 5.9
| 20 |  |  |  |  | 2.313 | 93.5 |  |  | 6.5
| 21 |  |  |  |  | 2.356 | 95.2 |  |  | 4.8
| 22 |  |  |  |  | 2.353 | 95.1 |  |  | 4.9
| 23 |  |  |  |  | 2.35 | 94.9 |  |  | 5.1
| Moyenne |  |  |  |  | 2.33 | 94.26 |  |  | 5.74
| Pourcentage de valeurs conformes : |  |  |  |  | 100
4/ | CONCLUSIONS
Contrôle | [12 empty] | Nom |  | Sylvain LHOPITAL
Conforme | [12 empty] | Fonction |  | Chef de section laboratoire
6/ | COMMENTAIRES
Visa

## 13_141025 GB Mas Rillier
|  |  |  | COMPTE RENDU D'ESSAIS | [10 empty] | Rillieux la Pape PPI Métropole VL7N
MESURE DE LA MASSE VOLUMIQUE DES MATERIAUX EN PLACE PAR GAMMADENSIMETRE appliquée aux produits hydrocarbonés (NF P 98-241-1)
|  |  |  | DE n° |  | 6 | RA O1IC |  |  |  | 13/10/2025
[6 empty] | N°Chrono | N° d'affaire |  |  |  | Date de rédaction
Laboratoire : |  |  |  | Laboratoire Rhône Auvergne - 29-31 rue des tâches - ZI mi-plaine - 69800 SAINT PRIEST
1/ | RENSEIGNEMENTS GENERAUX
| Opérateur : |  |  | Sylvain LHOPITAL |  |  |  | Produit contrôlé : | [5 empty] | GB 0/14 Classe 4
| Date de l'essai : |  |  | 13-14/10/2025 |  |  |  | N° formule : |  |  | 160 |  |  | Epaisseur de la couche : |  | 13 cm
| Couche : |  |  | Fondation |  |  |  | Lieu de fabrication : | [5 empty] | P2R Pusignan
| Date de mise en œuvre: |  |  | 13-14/10/2025 |  |  |  | Section contrôlée : | [5 empty] | Route du Mas Rillier
| Gammadensimètre : |  |  | Humbolt-9340 |  |  |  | Conditions météorologiques : | [5 empty] | Beau
| Date du dernier calibrage : |  |  | Mars 2025 |  |  |  | Profondeur de mesure : | [5 empty] | 10cm
| Atelier de mise en œuvre : |  |  | Volvo P7820D, Bomag BW100AD, Bomag BW161AD0
2/ | CRITERES DE CONFORMITE
Source des critères :
| Définition des critères / objectifs : | [7 empty] | 0 | ≤ % de vide ≤ |  |  | 8
3/ | RESULTATS DES ESSAIS |  |  |  | Masse volumique réelle de l'enrobé (MVRE) : | [6 empty] | 2.475 |  |  | g/cm3
| N° | N° | Position |  |  | Masse volumique (g/cm3) | Compacités |  |  | Vides |  |  | Observations
| Essai | Profils | G | A | D |  | % |  |  | %
| 1 |  |  |  |  | 2.317 | 93.6 |  |  | 6.4
| 2 |  |  |  |  | 2.367 | 95.6 |  |  | 4.4
| 3 |  |  |  |  | 2.307 | 93.2 |  |  | 6.8
| 4 |  |  |  |  | 2.343 | 94.7 |  |  | 5.3
| 5 |  |  |  |  | 2.341 | 94.6 |  |  | 5.4
| 6 |  |  |  |  | 2.303 | 93.1 |  |  | 6.9
| 7 |  |  |  |  | 2.344 | 94.7 |  |  | 5.3
| 8 |  |  |  |  | 2.305 | 93.1 |  |  | 6.9
| 9 |  |  |  |  | 2.31 | 93.3 |  |  | 6.7
| 10 |  |  |  |  | 2.379 | 96.1 |  |  | 3.9
| 11 |  |  |  |  | 2.314 | 93.5 |  |  | 6.5
| 12 |  |  |  |  | 2.346 | 94.8 |  |  | 5.2
| 13 |  |  |  |  | 2.382 | 96.2 |  |  | 3.8
| 14 |  |  |  |  | 2.341 | 94.6 |  |  | 5.4
| 15 |  |  |  |  | 2.384 | 96.3 |  |  | 3.7
| 16 |  |  |  |  | 2.302 | 93 |  |  | 7
| 17 |  |  |  |  | 2.308 | 93.3 |  |  | 6.7
| 18 |  |  |  |  | 2.316 | 93.6 |  |  | 6.4
| 19 |  |  |  |  | 2.347 | 94.8 |  |  | 5.2
| 20 |  |  |  |  | 2.314 | 93.5 |  |  | 6.5
| 21 |  |  |  |  | 2.343 | 94.7 |  |  | 5.3
| 22 |  |  |  |  | 2.315 | 93.5 |  |  | 6.5
| 23 |  |  |  |  | 2.343 | 94.7 |  |  | 5.3
| Moyenne |  |  |  |  | 2.33 | 94.28 |  |  | 5.72
| Pourcentage de valeurs conformes : |  |  |  |  | 100
4/ | CONCLUSIONS
Contrôle | [12 empty] | Nom |  | Sylvain LHOPITAL
Conforme | [12 empty] | Fonction |  | Chef de section laboratoire
6/ | COMMENTAIRES
Visa

## 250825 BBSG Ampère
|  |  |  | COMPTE RENDU D'ESSAIS | [10 empty] | Rillieux la Pape PPI Métropole VL7N
MESURE DE LA MASSE VOLUMIQUE DES MATERIAUX EN PLACE PAR GAMMADENSIMETRE appliquée aux produits hydrocarbonés (NF P 98-241-1)
|  |  |  | DE n° |  | 5 | RA O1IC |  |  |  | 2025-08-26
[6 empty] | N°Chrono | N° d'affaire |  |  |  | Date de rédaction
Laboratoire : |  |  |  | Laboratoire Rhône Auvergne - 29-31 rue des tâches - ZI mi-plaine - 69800 SAINT PRIEST
1/ | RENSEIGNEMENTS GENERAUX
| Opérateur : |  |  | F. Montet |  |  |  | Produit contrôlé : | [5 empty] | BBSG 0/10 Classe 3
| Date de l'essai : |  |  | 25/08/2025 |  |  |  | N° formule : |  |  | 110 |  |  | Epaisseur de la couche : |  | 5 cm
| Couche : |  |  | Roulement |  |  |  | Lieu de fabrication : | [5 empty] | P2R
| Date de mise en œuvre: |  |  | 25/08/2025 |  |  |  | Section contrôlée : | [5 empty] | Rue Ampère
| Gammadensimètre : |  |  | Humbolt-9340 |  |  |  | Conditions météorologiques : | [5 empty] | Beau
| Date du dernier calibrage : |  |  | Mars 2025 |  |  |  | Profondeur de mesure : | [5 empty] | Rétrodiffusion
| Atelier de mise en œuvre : |  |  | Finisseur Volvo titan P7820C, Bomag bw161ad, bomag bw120ad
2/ | CRITERES DE CONFORMITE
Source des critères :
| Définition des critères / objectifs : | [7 empty] | 4 | ≤ % de vide ≤ |  |  | 8
3/ | RESULTATS DES ESSAIS |  |  |  | Masse volumique réelle de l'enrobé (MVRE) : | [6 empty] | 2.44 |  |  | g/cm3
| N° | N° | Position |  |  | Masse volumique (g/cm3) | Compacités |  |  | Vides |  |  | Observations
| Essai | Profils | G | A | D |  | % |  |  | %
| 1 |  |  |  |  | 2.285 | 93.6 |  |  | 6.4
| 2 |  |  |  |  | 2.34 | 95.9 |  |  | 4.1
| 3 |  |  |  |  | 2.309 | 94.6 |  |  | 5.4
| 4 |  |  |  |  | 2.314 | 94.8 |  |  | 5.2
| 5 |  |  |  |  | 2.247 | 92.1 |  |  | 7.9
| 6 |  |  |  |  | 2.284 | 93.6 |  |  | 6.4
| 7 |  |  |  |  | 2.298 | 94.2 |  |  | 5.8
| 8 |  |  |  |  | 2.278 | 93.4 |  |  | 6.6
| 9 |  |  |  |  | 2.26 | 92.6 |  |  | 7.4
| 10 |  |  |  |  | 2.251 | 92.3 |  |  | 7.7
| 11 |  |  |  |  | 2.295 | 94.1 |  |  | 5.9
| 12 |  |  |  |  | 2.311 | 94.7 |  |  | 5.3
| 13 |  |  |  |  | 2.299 | 94.2 |  |  | 5.8
| 14 |  |  |  |  | 2.275 | 93.2 |  |  | 6.8
| 15 |  |  |  |  | 2.265 | 92.8 |  |  | 7.2
| 16 |  |  |  |  | 2.3 | 94.3 |  |  | 5.7
| 17 |  |  |  |  | 2.313 | 94.8 |  |  | 5.2
| 18 |  |  |  |  | 2.284 | 93.6 |  |  | 6.4
| Moyenne |  |  |  |  | 2.29 | 93.82 |  |  | 6.18
| Pourcentage de valeurs conformes : |  |  |  |  | 100
4/ | CONCLUSIONS
Contrôle | [12 empty] | Nom |  | F. MONTET
Conforme | [12 empty] | Fonction |  | Technicien de laboratoire
6/ | COMMENTAIRES
Visa

## 250825 GB Ampère
|  |  |  | COMPTE RENDU D'ESSAIS | [10 empty] | Rillieux la Pape PPI Métropole VL7N
MESURE DE LA MASSE VOLUMIQUE DES MATERIAUX EN PLACE PAR GAMMADENSIMETRE appliquée aux produits hydrocarbonés (NF P 98-241-1)
|  |  |  | DE n° |  | 4 | RA O1IC |  |  |  | 25/08/2025
[6 empty] | N°Chrono | N° d'affaire |  |  |  | Date de rédaction
Laboratoire : |  |  |  | Laboratoire NGE Haute-Savoie Lieudit de la Grande Combe 74270 CHENE EN SEMINE
1/ | RENSEIGNEMENTS GENERAUX
| Opérateur : |  |  | F. Montet |  |  |  | Produit contrôlé : | [5 empty] | GB 0/14 Classe 3
| Date de l'essai : |  |  | 25/08/2025 |  |  |  | N° formule : |  |  | 157 |  |  | Epaisseur de la couche : |  | 8 cm
| Couche : |  |  | Base |  |  |  | Lieu de fabrication : | [5 empty] | P2R
| Date de mise en œuvre: |  |  | 25/08/2025 |  |  |  | Section contrôlée : | [5 empty] | Rue Ampère
| Gammadensimètre : |  |  | PQI |  |  |  | Conditions météorologiques : | [5 empty] | Beau
| Date du dernier calibrage : |  |  | Mars 2025 |  |  |  | Profondeur de mesure : | [5 empty] | Rétrodiffusion
| Atelier de mise en œuvre : |  |  | Finisseur Volvo titan p7820C, bomag bw120ad, Bomag bw161ad
2/ | CRITERES DE CONFORMITE
Source des critères :
| Définition des critères / objectifs : | [7 empty] | 0 | ≤ % de vide ≤ |  |  | 9
3/ | RESULTATS DES ESSAIS |  |  |  | Masse volumique réelle de l'enrobé (MVRE) : | [6 empty] | 2.48 |  |  | g/cm3
| N° | N° | Position |  |  | Masse volumique (g/cm3) | Compacités |  |  | Vides |  |  | Observations
| Essai | Profils | G | A | D |  | % |  |  | %
| 1 |  |  |  |  | 2.387 | 96.3 |  |  | 3.7
| 2 |  |  |  |  | 2.35 | 94.8 |  |  | 5.2
| 3 |  |  |  |  | 2.384 | 96.1 |  |  | 3.9
| 4 |  |  |  |  | 2.339 | 94.3 |  |  | 5.7
| 5 |  |  |  |  | 2.34 | 94.4 |  |  | 5.6
| 6 |  |  |  |  | 2.384 | 96.1 |  |  | 3.9
| 7 |  |  |  |  | 2.314 | 93.3 |  |  | 6.7
| 8 |  |  |  |  | 2.337 | 94.2 |  |  | 5.8
| 9 |  |  |  |  | 2.3 | 92.7 |  |  | 7.3
| 10 |  |  |  |  | 2.313 | 93.3 |  |  | 6.7
| 11 |  |  |  |  | 2.3 | 92.7 |  |  | 7.3
| 12 |  |  |  |  | 2.366 | 95.4 |  |  | 4.6
| 13 |  |  |  |  | 2.332 | 94 |  |  | 6
| 14 |  |  |  |  | 2.384 | 96.1 |  |  | 3.9
| 15 |  |  |  |  | 2.293 | 92.5 |  |  | 7.5
| 16 |  |  |  |  | 2.348 | 94.7 |  |  | 5.3
| 17 |  |  |  |  | 2.287 | 92.2 |  |  | 7.8
| 18 |  |  |  |  | 2.349 | 94.7 |  |  | 5.3
| 19 |  |  |  |  | 2.343 | 94.5 |  |  | 5.5
| 20 |  |  |  |  | 2.373 | 95.7 |  |  | 4.3
| Moyenne |  |  |  |  | 2.34 | 94.4 |  |  | 5.6
| Pourcentage de valeurs conformes : |  |  |  |  | 100
4/ | CONCLUSIONS
Contrôle | [12 empty] | Nom |  | F. MONTET
Conforme | [12 empty] | Fonction |  | Technicien de laboratoire
6/ | COMMENTAIRES
Visa

## 130625 BBSG Mas Rillier
|  |  |  | COMPTE RENDU D'ESSAIS | [10 empty] | Rillieux la Pape PPI Métropole VL7N
MESURE DE LA MASSE VOLUMIQUE DES MATERIAUX EN PLACE PAR GAMMADENSIMETRE appliquée aux produits hydrocarbonés (NF P 98-241-1)
|  |  |  | DE n° |  | 3 | RA O1IC |  |  |  | 2025-06-16
[6 empty] | N°Chrono | N° d'affaire |  |  |  | Date de rédaction
Laboratoire : |  |  |  | Laboratoire Rhône Auvergne - 29-31 rue des tâches - ZI mi-plaine - 69800 SAINT PRIEST
1/ | RENSEIGNEMENTS GENERAUX
| Opérateur : |  |  | F. Montet |  |  |  | Produit contrôlé : | [5 empty] | BBSG 0/10 Classe 3
| Date de l'essai : |  |  | 13/06/2025 |  |  |  | N° formule : |  |  | 110 |  |  | Epaisseur de la couche : |  | 5 cm
| Couche : |  |  | Roulement |  |  |  | Lieu de fabrication : | [5 empty] | P2R
| Date de mise en œuvre: |  |  | 13/06/2025 |  |  |  | Section contrôlée : | [5 empty] | Rue du mas rillier
| Gammadensimètre : |  |  | PQI |  |  |  | Conditions météorologiques : | [5 empty] | Beau
| Date du dernier calibrage : |  |  | Mars 2025 |  |  |  | Profondeur de mesure : | [5 empty] | Rétrodiffusion
| Atelier de mise en œuvre : |  |  | Atelier manuel, Bomag bw120ad
2/ | CRITERES DE CONFORMITE
Source des critères :
| Définition des critères / objectifs : | [7 empty] | 4 | ≤ % de vide ≤ |  |  | 8
3/ | RESULTATS DES ESSAIS |  |  |  | Masse volumique réelle de l'enrobé (MVRE) : | [6 empty] | 2.44 |  |  | g/cm3
| N° | N° | Position |  |  | Masse volumique (g/cm3) | Compacités |  |  | Vides |  |  | Observations
| Essai | Profils | G | A | D |  | % |  |  | %
| 1 |  |  |  |  | 2.313 | 94.8 |  |  | 5.2
| 2 |  |  |  |  | 2.299 | 94.2 |  |  | 5.8
| 3 |  |  |  |  | 2.278 | 93.4 |  |  | 6.6
| 4 |  |  |  |  | 2.249 | 92.2 |  |  | 7.8
| 5 |  |  |  |  | 2.31 | 94.7 |  |  | 5.3
| 6 |  |  |  |  | 2.271 | 93.1 |  |  | 6.9
| 7 |  |  |  |  | 2.304 | 94.4 |  |  | 5.6
| 8 |  |  |  |  | 2.267 | 92.9 |  |  | 7.1
| 9 |  |  |  |  | 2.284 | 93.6 |  |  | 6.4
| 10 |  |  |  |  | 2.3 | 94.3 |  |  | 5.7
| Moyenne |  |  |  |  | 2.29 | 93.76 |  |  | 6.24
| Pourcentage de valeurs conformes : |  |  |  |  | 100
4/ | CONCLUSIONS
Contrôle | [12 empty] | Nom |  | F. MONTET
Conforme | [12 empty] | Fonction |  | Technicien de laboratoire
6/ | COMMENTAIRES
Visa

## 130625 GB Mas Rillier
|  |  |  | COMPTE RENDU D'ESSAIS | [10 empty] | Rillieux la Pape PPI Métropole VL7N
MESURE DE LA MASSE VOLUMIQUE DES MATERIAUX EN PLACE PAR GAMMADENSIMETRE appliquée aux produits hydrocarbonés (NF P 98-241-1)
|  |  |  | DE n° |  | 2 | RA O1IC |  |  |  | 2025-06-16
[6 empty] | N°Chrono | N° d'affaire |  |  |  | Date de rédaction
Laboratoire : |  |  |  | Laboratoire Rhône Auvergne - 29-31 rue des tâches - ZI mi-plaine - 69800 SAINT PRIEST
1/ | RENSEIGNEMENTS GENERAUX
| Opérateur : |  |  | F. Montet |  |  |  | Produit contrôlé : | [5 empty] | GB 0/14 Classe 3
| Date de l'essai : |  |  | 13/06/2025 |  |  |  | N° formule : |  |  | 157 |  |  | Epaisseur de la couche : |  | 11 / 11 cm
| Couche : |  |  | Fondation / Base |  |  |  | Lieu de fabrication : | [5 empty] | P2R
| Date de mise en œuvre: |  |  | 13/06/2025 |  |  |  | Section contrôlée : | [5 empty] | Rue du mas rillier
| Gammadensimètre : |  |  | PQI |  |  |  | Conditions météorologiques : | [5 empty] | Beau
| Date du dernier calibrage : |  |  | Mars 2025 |  |  |  | Profondeur de mesure : | [5 empty] | Rétrodiffusion
| Atelier de mise en œuvre : |  |  | Atelier manuel, bomag bw120ad
2/ | CRITERES DE CONFORMITE
Source des critères :
| Définition des critères / objectifs : | [7 empty] | 0 | ≤ % de vide ≤ |  |  | 9
3/ | RESULTATS DES ESSAIS |  |  |  | Masse volumique réelle de l'enrobé (MVRE) : | [6 empty] | 2.48 |  |  | g/cm3
| N° | N° | Position |  |  | Masse volumique (g/cm3) | Compacités |  |  | Vides |  |  | Observations
| Essai | Profils | G | A | D |  | % |  |  | %
| 1 |  |  |  |  | 2.283 | 92.1 |  |  | 7.9 |  |  | Couche de fondation
| 2 |  |  |  |  | 2.345 | 94.6 |  |  | 5.4
| 3 |  |  |  |  | 2.366 | 95.4 |  |  | 4.6
| 4 |  |  |  |  | 2.306 | 93 |  |  | 7
| 5 |  |  |  |  | 2.351 | 94.8 |  |  | 5.2
| 6 |  |  |  |  | 2.332 | 94 |  |  | 6
| 7 |  |  |  |  | 2.372 | 95.6 |  |  | 4.4
| 8 |  |  |  |  | 2.372 | 95.6 |  |  | 4.4
| 9 |  |  |  |  | 2.298 | 92.7 |  |  | 7.3
| 10 |  |  |  |  | 2.3 | 92.7 |  |  | 7.3
| 11 |  |  |  |  | 2.278 | 91.9 |  |  | 8.1 |  |  | Couche de base
| 12 |  |  |  |  | 2.36 | 95.2 |  |  | 4.8
| 13 |  |  |  |  | 2.348 | 94.7 |  |  | 5.3
| 14 |  |  |  |  | 2.335 | 94.2 |  |  | 5.8
| 15 |  |  |  |  | 2.359 | 95.1 |  |  | 4.9
| 16 |  |  |  |  | 2.358 | 95.1 |  |  | 4.9
| 17 |  |  |  |  | 2.303 | 92.9 |  |  | 7.1
| 18 |  |  |  |  | 2.328 | 93.9 |  |  | 6.1
| 19 |  |  |  |  | 2.279 | 91.9 |  |  | 8.1
| 20 |  |  |  |  | 2.364 | 95.3 |  |  | 4.7
| Moyenne |  |  |  |  | 2.33 | 94.04 |  |  | 5.96
| Pourcentage de valeurs conformes : |  |  |  |  | 100
4/ | CONCLUSIONS
Contrôle | [12 empty] | Nom |  | F. MONTET
Conforme | [12 empty] | Fonction |  | Technicien de laboratoire
6/ | COMMENTAIRES
Visa

## 210325 GB Brosset
|  |  |  | COMPTE RENDU D'ESSAIS | [10 empty] | Rillieux la Pape PPI Métropole VL7N
MESURE DE LA MASSE VOLUMIQUE DES MATERIAUX EN PLACE PAR GAMMADENSIMETRE appliquée aux produits hydrocarbonés (NF P 98-241-1)
|  |  |  | DE n° |  | 1 | RA O1IC |  |  |  | 21/03/2025
[6 empty] | N°Chrono | N° d'affaire |  |  |  | Date de rédaction
Laboratoire : |  |  |  | Laboratoire Rhône Auvergne - 29-31 rue des tâches - ZI mi-plaine - 69800 SAINT PRIEST
1/ | RENSEIGNEMENTS GENERAUX
| Opérateur : |  |  | Sylvain LHOPITAL |  |  |  | Produit contrôlé : | [5 empty] | GB 0/14 Classe 3
| Date de l'essai : |  |  | 21/03/2025 |  |  |  | N° formule : |  |  | 157 |  |  | Epaisseur de la couche : |  | 8 cm
| Couche : |  |  | Fondation |  |  |  | Lieu de fabrication : | [5 empty] | P2R Pusignan
| Date de mise en œuvre: |  |  | 21/03/2025 |  |  |  | Section contrôlée : | [5 empty] | Rue Général Brosset
| Gammadensimètre : |  |  | PQI |  |  |  | Conditions météorologiques : | [5 empty] | Couvert
| Date du dernier calibrage : |  |  | Fevrier 2025 |  |  |  | Profondeur de mesure : | [5 empty] | Rétrodiffusion
| Atelier de mise en œuvre : |  |  | Volvo P7820D, Bomag BW100AD
2/ | CRITERES DE CONFORMITE
Source des critères :
| Définition des critères / objectifs : | [7 empty] | 0 | ≤ % de vide ≤ |  |  | 9
3/ | RESULTATS DES ESSAIS |  |  |  | Masse volumique réelle de l'enrobé (MVRE) : | [6 empty] | 2.48 |  |  | g/cm3
| N° | N° | Position |  |  | Masse volumique (g/cm3) | Compacités |  |  | Vides |  |  | Observations
| Essai | Profils | G | A | D |  | % |  |  | %
| 1 |  |  |  |  | 2.259 | 91.1 |  |  | 8.9
| 2 |  |  |  |  | 2.292 | 92.4 |  |  | 7.6
| 3 |  |  |  |  | 2.323 | 93.7 |  |  | 6.3
| 4 |  |  |  |  | 2.354 | 94.9 |  |  | 5.1
| 5 |  |  |  |  | 2.367 | 95.4 |  |  | 4.6
| 6 |  |  |  |  | 2.359 | 95.1 |  |  | 4.9
| 7 |  |  |  |  | 2.336 | 94.2 |  |  | 5.8
| 8 |  |  |  |  | 2.341 | 94.4 |  |  | 5.6
| 9 |  |  |  |  | 2.319 | 93.5 |  |  | 6.5
| 10 |  |  |  |  | 2.318 | 93.5 |  |  | 6.5
| 11 |  |  |  |  | 2.288 | 92.3 |  |  | 7.7
| 12 |  |  |  |  | 2.274 | 91.7 |  |  | 8.3
| 13 |  |  |  |  | 2.34 | 94.4 |  |  | 5.6
| Moyenne |  |  |  |  | 2.32 | 93.58 |  |  | 6.42
| Pourcentage de valeurs conformes : |  |  |  |  | 100
4/ | CONCLUSIONS
Contrôle | [12 empty] | Nom |  | Sylvain LHOPITAL
Conforme | [12 empty] | Fonction |  | Chef de section laboratoire
6/ | COMMENTAIRES
Visa