## 230126 BBSG Avignon
|  |  |  | COMPTE RENDU D'ESSAIS | [10 empty] | St Fons Les Clochettes Cœur de Parc Lot 1
MESURE DE LA MASSE VOLUMIQUE DES MATERIAUX EN PLACE PAR GAMMADENSIMETRE appliquée aux produits hydrocarbonés (NF P 98-241-1)
|  |  |  | DE n° |  | 3 | RA P56C |  |  |  | 26/01/2026
[6 empty] | N°Chrono | N° d'affaire |  |  |  | Date de rédaction
Laboratoire : |  |  |  | Laboratoire Rhône Auvergne - 29-31 rue des tâches - ZI mi-plaine - 69800 SAINT PRIEST
1/ | RENSEIGNEMENTS GENERAUX
| Opérateur : |  |  | F. Montet |  |  |  | Produit contrôlé : | [5 empty] | BBSG 0/10 Classe 3
| Date de l'essai : |  |  | 26/01/2026 |  |  |  | N° formule : |  |  | 110 |  |  | Epaisseur de la couche : |  | 5 cm
| Couche : |  |  | Roulement |  |  |  | Lieu de fabrication : | [5 empty] | P2R
| Date de mise en œuvre: |  |  | 23/01/2026 |  |  |  | Section contrôlée : | [5 empty] | Rue d'Avignon
| Gammadensimètre : |  |  | PQI |  |  |  | Conditions météorologiques : | [5 empty] | Couvert
| Date du dernier calibrage : |  |  | Mars 2025 |  |  |  | Profondeur de mesure : | [5 empty] | Rétrodiffusion
| Atelier de mise en œuvre : |  |  | Finisseur vogele super 1800-2, bomag bw120ad
2/ | CRITERES DE CONFORMITE
Source des critères :
| Définition des critères / objectifs : | [7 empty] | 4 | ≤ % de vide ≤ |  |  | 8
3/ | RESULTATS DES ESSAIS |  |  |  | Masse volumique réelle de l'enrobé (MVRE) : | [6 empty] | 2.44 |  |  | g/cm3
| N° | N° | Position |  |  | Masse volumique (g/cm3) | Compacités |  |  | Vides |  |  | Observations
| Essai | Profils | G | A | D |  | % |  |  | %
| 1 |  |  |  |  | 2.254 | 92.4 |  |  | 7.6
| 2 |  |  |  |  | 2.336 | 95.7 |  |  | 4.3
| 3 |  |  |  |  | 2.315 | 94.9 |  |  | 5.1
| 4 |  |  |  |  | 2.318 | 95 |  |  | 5
| 5 |  |  |  |  | 2.315 | 94.9 |  |  | 5.1
| 6 |  |  |  |  | 2.321 | 95.1 |  |  | 4.9
| 7 |  |  |  |  | 2.308 | 94.6 |  |  | 5.4
| 8 |  |  |  |  | 2.306 | 94.5 |  |  | 5.5
| 9 |  |  |  |  | 2.296 | 94.1 |  |  | 5.9
| 10 |  |  |  |  | 2.28 | 93.4 |  |  | 6.6
| Moyenne |  |  |  |  | 2.3 | 94.46 |  |  | 5.54
| Pourcentage de valeurs conformes : |  |  |  |  | 100
4/ | CONCLUSIONS
Contrôle | [12 empty] | Nom |  | F. MONTET
Conforme | [12 empty] | Fonction |  | Technicien de laboratoire
6/ | COMMENTAIRES
Visa

## 230126 GB Avignon
|  |  |  | COMPTE RENDU D'ESSAIS | [10 empty] | St Fons Les Clochettes Cœur de Parc Lot 1
MESURE DE LA MASSE VOLUMIQUE DES MATERIAUX EN PLACE PAR GAMMADENSIMETRE appliquée aux produits hydrocarbonés (NF P 98-241-1)
|  |  |  | DE n° |  | 2 | RA P56C |  |  |  | 2026-01-26
[6 empty] | N°Chrono | N° d'affaire |  |  |  | Date de rédaction
Laboratoire : |  |  |  | Laboratoire Rhône Auvergne - 29-31 rue des tâches - ZI mi-plaine - 69800 SAINT PRIEST
1/ | RENSEIGNEMENTS GENERAUX
| Opérateur : |  |  | F. Montet |  |  |  | Produit contrôlé : | [5 empty] | GB 0/14 Classe 3
| Date de l'essai : |  |  | 23/01/2026 |  |  |  | N° formule : |  |  | 157 |  |  | Epaisseur de la couche : |  | 8 cm
| Couche : |  |  | Base |  |  |  | Lieu de fabrication : | [5 empty] | P2R
| Date de mise en œuvre: |  |  | 23/01/2026 |  |  |  | Section contrôlée : | [5 empty] | Rue d'Avignon
| Gammadensimètre : |  |  | PQI |  |  |  | Conditions météorologiques : | [5 empty] | Couvert
| Date du dernier calibrage : |  |  | Mars 2025 |  |  |  | Profondeur de mesure : | [5 empty] | Rétrodiffusion
| Atelier de mise en œuvre : |  |  | Finisseur vogele super 1800-2 , bomag bw120ad
2/ | CRITERES DE CONFORMITE
Source des critères :
| Définition des critères / objectifs : | [7 empty] | 0 | ≤ % de vide ≤ |  |  | 9
3/ | RESULTATS DES ESSAIS |  |  |  | Masse volumique réelle de l'enrobé (MVRE) : | [6 empty] | 2.48 |  |  | g/cm3
| N° | N° | Position |  |  | Masse volumique (g/cm3) | Compacités |  |  | Vides |  |  | Observations
| Essai | Profils | G | A | D |  | % |  |  | %
| 1 |  |  |  |  | 2.31 | 93.1 |  |  | 6.9
| 2 |  |  |  |  | 2.312 | 93.2 |  |  | 6.8
| 3 |  |  |  |  | 2.294 | 92.5 |  |  | 7.5
| 4 |  |  |  |  | 2.294 | 92.5 |  |  | 7.5
| 5 |  |  |  |  | 2.299 | 92.7 |  |  | 7.3
| 6 |  |  |  |  | 2.353 | 94.9 |  |  | 5.1
| 7 |  |  |  |  | 2.366 | 95.4 |  |  | 4.6
| 8 |  |  |  |  | 2.362 | 95.2 |  |  | 4.8
| 9 |  |  |  |  | 2.333 | 94.1 |  |  | 5.9
| 10 |  |  |  |  | 2.342 | 94.4 |  |  | 5.6
| 11 |  |  |  |  | 2.368 | 95.5 |  |  | 4.5
| 12 |  |  |  |  | 2.324 | 93.7 |  |  | 6.3
| 13 |  |  |  |  | 2.321 | 93.6 |  |  | 6.4
| 14 |  |  |  |  | 2.345 | 94.6 |  |  | 5.4
| 15 |  |  |  |  | 2.317 | 93.4 |  |  | 6.6
| 16 |  |  |  |  | 2.37 | 95.6 |  |  | 4.4
| 17 |  |  |  |  | 2.314 | 93.3 |  |  | 6.7
| 18 |  |  |  |  | 2.3 | 92.7 |  |  | 7.3
| Moyenne |  |  |  |  | 2.33 | 93.91 |  |  | 6.09
| Pourcentage de valeurs conformes : |  |  |  |  | 100
4/ | CONCLUSIONS
Contrôle | [12 empty] | Nom |  | F. MONTET
Conforme | [12 empty] | Fonction |  | Technicien de laboratoire
6/ | COMMENTAIRES
Visa

## 241125 BBSG Valence
|  |  |  | COMPTE RENDU D'ESSAIS | [10 empty] | St Fons Les Clochettes Cœur de Parc Lot 1
MESURE DE LA MASSE VOLUMIQUE DES MATERIAUX EN PLACE PAR GAMMADENSIMETRE appliquée aux produits hydrocarbonés (NF P 98-241-1)
|  |  |  | DE n° |  | 1 | RA P56C |  |  |  | 24/11/2025
[6 empty] | N°Chrono | N° d'affaire |  |  |  | Date de rédaction
Laboratoire : |  |  |  | Laboratoire Rhône Auvergne - 29-31 rue des tâches - ZI mi-plaine - 69800 SAINT PRIEST
1/ | RENSEIGNEMENTS GENERAUX
| Opérateur : |  |  | F. Montet |  |  |  | Produit contrôlé : | [5 empty] | BBSG 0/10 Classe 3
| Date de l'essai : |  |  | 24/11/2025 |  |  |  | N° formule : |  |  | 110 |  |  | Epaisseur de la couche : |  | 5 cm
| Couche : |  |  | Roulement |  |  |  | Lieu de fabrication : | [5 empty] | P2R
| Date de mise en œuvre: |  |  | 24/11/2025 |  |  |  | Section contrôlée : | [5 empty] | Rue de Valence
| Gammadensimètre : |  |  | PQI |  |  |  | Conditions météorologiques : | [5 empty] | Couvert
| Date du dernier calibrage : |  |  | Mars 2025 |  |  |  | Profondeur de mesure : | [5 empty] | Rétrodiffusion
| Atelier de mise en œuvre : |  |  | Finisseur vogele super 1800-3i, bomag bw120ad
2/ | CRITERES DE CONFORMITE
Source des critères :
| Définition des critères / objectifs : | [7 empty] | 4 | ≤ % de vide ≤ |  |  | 8
3/ | RESULTATS DES ESSAIS |  |  |  | Masse volumique réelle de l'enrobé (MVRE) : | [6 empty] | 2.44 |  |  | g/cm3
| N° | N° | Position |  |  | Masse volumique (g/cm3) | Compacités |  |  | Vides |  |  | Observations
| Essai | Profils | G | A | D |  | % |  |  | %
| 1 |  |  |  |  | 2.264 | 92.8 |  |  | 7.2
| 2 |  |  |  |  | 2.335 | 95.7 |  |  | 4.3
| 3 |  |  |  |  | 2.27 | 93 |  |  | 7
| 4 |  |  |  |  | 2.257 | 92.5 |  |  | 7.5
| 5 |  |  |  |  | 2.259 | 92.6 |  |  | 7.4
| 6 |  |  |  |  | 2.273 | 93.2 |  |  | 6.8
| 7 |  |  |  |  | 2.251 | 92.3 |  |  | 7.7
| 8 |  |  |  |  | 2.308 | 94.6 |  |  | 5.4
| 9 |  |  |  |  | 2.25 | 92.2 |  |  | 7.8
| 10 |  |  |  |  | 2.31 | 94.7 |  |  | 5.3
| 11 |  |  |  |  | 2.253 | 92.3 |  |  | 7.7
| 12 |  |  |  |  | 2.295 | 94.1 |  |  | 5.9
| 13 |  |  |  |  | 2.311 | 94.7 |  |  | 5.3
| 14 |  |  |  |  | 2.293 | 94 |  |  | 6
| 15 |  |  |  |  | 2.26 | 92.6 |  |  | 7.4
| 16 |  |  |  |  | 2.264 | 92.8 |  |  | 7.2
| 17 |  |  |  |  | 2.261 | 92.7 |  |  | 7.3
| 18 |  |  |  |  | 2.299 | 94.2 |  |  | 5.8
| 19 |  |  |  |  | 2.308 | 94.6 |  |  | 5.4
| 20 |  |  |  |  | 2.267 | 92.9 |  |  | 7.1
| Moyenne |  |  |  |  | 2.28 | 93.42 |  |  | 6.58
| Pourcentage de valeurs conformes : |  |  |  |  | 100
4/ | CONCLUSIONS
Contrôle | [12 empty] | Nom |  | F. MONTET
Conforme | [12 empty] | Fonction |  | Technicien de laboratoire
6/ | COMMENTAIRES
Visa