## 020226 GB base
|  |  |  | COMPTE RENDU D'ESSAIS | [10 empty] | Place Grandclément - Villeurbanne
MESURE DE LA MASSE VOLUMIQUE DES MATERIAUX EN PLACE PAR GAMMADENSIMETRE appliquée aux produits hydrocarbonés (NF P 98-241-1)
|  |  |  | DE n° |  | 7 | RA N67C |  |  |  | 02/02/2026
[6 empty] | N°Chrono | N° d'affaire |  |  |  | Date de rédaction
Laboratoire : |  |  |  | Laboratoire Rhône Auvergne - 29-31 rue des tâches - ZI mi-plaine - 69800 SAINT PRIEST
1/ | RENSEIGNEMENTS GENERAUX
| Opérateur : |  |  | F. Montet |  |  |  | Produit contrôlé : | [5 empty] | GB 0/14 Classe 3
| Date de l'essai : |  |  | 02/02/2026 |  |  |  | N° formule : |  |  | 157 |  |  | Epaisseur de la couche : |  | 7 cm
| Couche : |  |  | Base |  |  |  | Lieu de fabrication : | [5 empty] | P2R
| Date de mise en œuvre: |  |  | 02/02/2026 |  |  |  | Section contrôlée : | [5 empty] | Place Grandclément entre Chirat et Leclerc
| Gammadensimètre : |  |  | PQI |  |  |  | Conditions météorologiques : | [5 empty] | Beau
| Date du dernier calibrage : |  |  | Mars 2025 |  |  |  | Profondeur de mesure : | [5 empty] | Rétrodiffusion
| Atelier de mise en œuvre : |  |  | Mini-finisseur, hamm hd14
2/ | CRITERES DE CONFORMITE
Source des critères :
| Définition des critères / objectifs : | [7 empty] | 0 | ≤ % de vide ≤ |  |  | 9
3/ | RESULTATS DES ESSAIS |  |  |  | Masse volumique réelle de l'enrobé (MVRE) : | [6 empty] | 2.48 |  |  | g/cm3
| N° | N° | Position |  |  | Masse volumique (g/cm3) | Compacités |  |  | Vides |  |  | Observations
| Essai | Profils | G | A | D |  | % |  |  | %
| 1 |  |  |  |  | 2.285 | 92.1 |  |  | 7.9
| 2 |  |  |  |  | 2.341 | 94.4 |  |  | 5.6
| 3 |  |  |  |  | 2.297 | 92.6 |  |  | 7.4
| 4 |  |  |  |  | 2.381 | 96 |  |  | 4
| 5 |  |  |  |  | 2.39 | 96.4 |  |  | 3.6
| 6 |  |  |  |  | 2.326 | 93.8 |  |  | 6.2
| 7 |  |  |  |  | 2.381 | 96 |  |  | 4
| 8 |  |  |  |  | 2.345 | 94.6 |  |  | 5.4
| 9 |  |  |  |  | 2.314 | 93.3 |  |  | 6.7
| 10 |  |  |  |  | 2.338 | 94.3 |  |  | 5.7
| 11 |  |  |  |  | 2.324 | 93.7 |  |  | 6.3
| 12 |  |  |  |  | 2.348 | 94.7 |  |  | 5.3
| Moyenne |  |  |  |  | 2.34 | 94.32 |  |  | 5.68
| Pourcentage de valeurs conformes : |  |  |  |  | 100
4/ | CONCLUSIONS
Contrôle | [12 empty] | Nom |  | F. MONTET
Conforme | [12 empty] | Fonction |  | Technicien de laboratoire
6/ | COMMENTAIRES
Visa

## 020226 GB Fond
|  |  |  | COMPTE RENDU D'ESSAIS | [10 empty] | Place Grandclément - Villeurbanne
MESURE DE LA MASSE VOLUMIQUE DES MATERIAUX EN PLACE PAR GAMMADENSIMETRE appliquée aux produits hydrocarbonés (NF P 98-241-1)
|  |  |  | DE n° |  | 6 | RA N67C |  |  |  | 02/02/2026
[6 empty] | N°Chrono | N° d'affaire |  |  |  | Date de rédaction
Laboratoire : |  |  |  | Laboratoire Rhône Auvergne - 29-31 rue des tâches - ZI mi-plaine - 69800 SAINT PRIEST
1/ | RENSEIGNEMENTS GENERAUX
| Opérateur : |  |  | F. Montet |  |  |  | Produit contrôlé : | [5 empty] | GB 0/14 Classe 3
| Date de l'essai : |  |  | 02/02/2026 |  |  |  | N° formule : |  |  | 157 |  |  | Epaisseur de la couche : |  | 8 cm
| Couche : |  |  | Fondation |  |  |  | Lieu de fabrication : | [5 empty] | P2R
| Date de mise en œuvre: |  |  | 02/02/2026 |  |  |  | Section contrôlée : | [5 empty] | Place Grandclément entre Chirat et Leclerc
| Gammadensimètre : |  |  | PQI |  |  |  | Conditions météorologiques : | [5 empty] | Beau
| Date du dernier calibrage : |  |  | Mars 2025 |  |  |  | Profondeur de mesure : | [5 empty] | Rétrodiffusion
| Atelier de mise en œuvre : |  |  | Mini-finisseur, hamm hd14
2/ | CRITERES DE CONFORMITE
Source des critères :
| Définition des critères / objectifs : | [7 empty] | 0 | ≤ % de vide ≤ |  |  | 9
3/ | RESULTATS DES ESSAIS |  |  |  | Masse volumique réelle de l'enrobé (MVRE) : | [6 empty] | 2.48 |  |  | g/cm3
| N° | N° | Position |  |  | Masse volumique (g/cm3) | Compacités |  |  | Vides |  |  | Observations
| Essai | Profils | G | A | D |  | % |  |  | %
| 1 |  |  |  |  | 2.32 | 93.5 |  |  | 6.5
| 2 |  |  |  |  | 2.36 | 95.2 |  |  | 4.8
| 3 |  |  |  |  | 2.4 | 96.8 |  |  | 3.2
| 4 |  |  |  |  | 2.351 | 94.8 |  |  | 5.2
| 5 |  |  |  |  | 2.372 | 95.6 |  |  | 4.4
| 6 |  |  |  |  | 2.346 | 94.6 |  |  | 5.4
| 7 |  |  |  |  | 2.359 | 95.1 |  |  | 4.9
| 8 |  |  |  |  | 2.334 | 94.1 |  |  | 5.9
| 9 |  |  |  |  | 2.385 | 96.2 |  |  | 3.8
| 10 |  |  |  |  | 2.348 | 94.7 |  |  | 5.3
| 11 |  |  |  |  | 2.331 | 94 |  |  | 6
| 12 |  |  |  |  | 2.375 | 95.8 |  |  | 4.2
| Moyenne |  |  |  |  | 2.36 | 95.03 |  |  | 4.97
| Pourcentage de valeurs conformes : |  |  |  |  | 100
4/ | CONCLUSIONS
Contrôle | [12 empty] | Nom |  | F. MONTET
Conforme | [12 empty] | Fonction |  | Technicien de laboratoire
6/ | COMMENTAIRES
Visa

## 011225 BBSG
|  |  |  | COMPTE RENDU D'ESSAIS | [10 empty] | Place Grandclément
MESURE DE LA MASSE VOLUMIQUE DES MATERIAUX EN PLACE PAR GAMMADENSIMETRE appliquée aux produits hydrocarbonés (NF P 98-241-1)
|  |  |  | DE n° |  | 5 | RA N67C |  |  |  | 2025-12-02
[6 empty] | N°Chrono | N° d'affaire |  |  |  | Date de rédaction
Laboratoire : |  |  |  | Laboratoire Rhône Auvergne - 29-31 rue des tâches - ZI mi-plaine - 69800 SAINT PRIEST
1/ | RENSEIGNEMENTS GENERAUX
| Opérateur : |  |  | F. Montet |  |  |  | Produit contrôlé : | [5 empty] | BBSG 0/10 Classe 3
| Date de l'essai : |  |  | 01/12/2025 |  |  |  | N° formule : |  |  | 110 |  |  | Epaisseur de la couche : |  | 5 cm
| Couche : |  |  | Roulement |  |  |  | Lieu de fabrication : | [5 empty] | P2R
| Date de mise en œuvre: |  |  | 01/12/2025 |  |  |  | Section contrôlée : | [5 empty] | Place Grandclément entre Fournière et Perrin
| Gammadensimètre : |  |  | PQI |  |  |  | Conditions météorologiques : | [5 empty] | Beau
| Date du dernier calibrage : |  |  | Mars 2025 |  |  |  | Profondeur de mesure : | [5 empty] | Rétrodiffusion
| Atelier de mise en œuvre : |  |  | Mini-finisseur, Bomag bw120ad
2/ | CRITERES DE CONFORMITE
Source des critères :
| Définition des critères / objectifs : | [7 empty] | 4 | ≤ % de vide ≤ |  |  | 8
3/ | RESULTATS DES ESSAIS |  |  |  | Masse volumique réelle de l'enrobé (MVRE) : | [6 empty] | 2.44 |  |  | g/cm3
| N° | N° | Position |  |  | Masse volumique (g/cm3) | Compacités |  |  | Vides |  |  | Observations
| Essai | Profils | G | A | D |  | % |  |  | %
| 1 |  |  |  |  | 2.314 | 94.8 |  |  | 5.2
| 2 |  |  |  |  | 2.313 | 94.8 |  |  | 5.2
| 3 |  |  |  |  | 2.278 | 93.4 |  |  | 6.6
| 4 |  |  |  |  | 2.335 | 95.7 |  |  | 4.3
| 5 |  |  |  |  | 2.278 | 93.4 |  |  | 6.6
| 6 |  |  |  |  | 2.3 | 94.3 |  |  | 5.7
| 7 |  |  |  |  | 2.285 | 93.6 |  |  | 6.4
| 8 |  |  |  |  | 2.313 | 94.8 |  |  | 5.2
| 9 |  |  |  |  | 2.249 | 92.2 |  |  | 7.8
| 10 |  |  |  |  | 2.258 | 92.5 |  |  | 7.5
| Moyenne |  |  |  |  | 2.29 | 93.95 |  |  | 6.05
| Pourcentage de valeurs conformes : |  |  |  |  | 100
4/ | CONCLUSIONS
Contrôle | [12 empty] | Nom |  | F. MONTET
Conforme | [12 empty] | Fonction |  | Technicien de laboratoire
6/ | COMMENTAIRES
Visa

## 011225 GB
|  |  |  | COMPTE RENDU D'ESSAIS | [10 empty] | Place Grandclément
MESURE DE LA MASSE VOLUMIQUE DES MATERIAUX EN PLACE PAR GAMMADENSIMETRE appliquée aux produits hydrocarbonés (NF P 98-241-1)
|  |  |  | DE n° |  | 4 | RA N67C |  |  |  | 2025-12-02
[6 empty] | N°Chrono | N° d'affaire |  |  |  | Date de rédaction
Laboratoire : |  |  |  | Laboratoire Rhône Auvergne - 29-31 rue des tâches - ZI mi-plaine - 69800 SAINT PRIEST
1/ | RENSEIGNEMENTS GENERAUX
| Opérateur : |  |  | F. Montet |  |  |  | Produit contrôlé : | [5 empty] | GB 0/14 Classe 3
| Date de l'essai : |  |  | 01/12/2025 |  |  |  | N° formule : |  |  | 157 |  |  | Epaisseur de la couche : |  | 8 / 7 cm
| Couche : |  |  | Fondation / base |  |  |  | Lieu de fabrication : | [5 empty] | P2R
| Date de mise en œuvre: |  |  | 01/12/2025 |  |  |  | Section contrôlée : | [5 empty] | Place Grandclément entre Fournière et Perrin
| Gammadensimètre : |  |  | PQI |  |  |  | Conditions météorologiques : | [5 empty] | Beau
| Date du dernier calibrage : |  |  | Mars 2025 |  |  |  | Profondeur de mesure : | [5 empty] | Rétrodiffusion
| Atelier de mise en œuvre : |  |  | Mini-finisseur, bomag bw120ad
2/ | CRITERES DE CONFORMITE
Source des critères :
| Définition des critères / objectifs : | [7 empty] | 0 | ≤ % de vide ≤ |  |  | 9
3/ | RESULTATS DES ESSAIS |  |  |  | Masse volumique réelle de l'enrobé (MVRE) : | [6 empty] | 2.48 |  |  | g/cm3
| N° | N° | Position |  |  | Masse volumique (g/cm3) | Compacités |  |  | Vides |  |  | Observations
| Essai | Profils | G | A | D |  | % |  |  | %
| 1 |  |  |  |  | 2.333 | 94.1 |  |  | 5.9 |  |  | Couche de fondation 8 cm
| 2 |  |  |  |  | 2.315 | 93.3 |  |  | 6.7
| 3 |  |  |  |  | 2.354 | 94.9 |  |  | 5.1
| 4 |  |  |  |  | 2.341 | 94.4 |  |  | 5.6
| 5 |  |  |  |  | 2.351 | 94.8 |  |  | 5.2 |  |  | Couche de base 7 cm
| 6 |  |  |  |  | 2.299 | 92.7 |  |  | 7.3
| 7 |  |  |  |  | 2.327 | 93.8 |  |  | 6.2
| 8 |  |  |  |  | 2.362 | 95.2 |  |  | 4.8
| Moyenne |  |  |  |  | 2.34 | 94.15 |  |  | 5.85
| Pourcentage de valeurs conformes : |  |  |  |  | 100
4/ | CONCLUSIONS
Contrôle | [12 empty] | Nom |  | F. MONTET
Conforme | [12 empty] | Fonction |  | Technicien de laboratoire
6/ | COMMENTAIRES
Visa

## Nuit 24-250725 BBSG
|  |  |  | COMPTE RENDU D'ESSAIS | [10 empty] | Villeurbanne - Place Grandclement
MESURE DE LA MASSE VOLUMIQUE DES MATERIAUX EN PLACE PAR GAMMADENSIMETRE appliquée aux produits hydrocarbonés (NF P 98-241-1)
|  |  |  | DE n° |  | 3 | RA N67C |  |  |  | 2025-07-25
[6 empty] | N°Chrono | N° d'affaire |  |  |  | Date de rédaction
Laboratoire : |  |  |  | Laboratoire Rhône Auvergne - 29-31 rue des tâches - ZI mi-plaine - 69800 SAINT PRIEST
1/ | RENSEIGNEMENTS GENERAUX
| Opérateur : |  |  | F. Montet |  |  |  | Produit contrôlé : | [5 empty] | BBSG 0/10 Classe 3
| Date de l'essai : |  |  | Nuit 24-25/07/2025 |  |  |  | N° formule : |  |  | 116 |  |  | Epaisseur de la couche : |  | 5 cm
| Couche : |  |  | Roulement |  |  |  | Lieu de fabrication : | [5 empty] | P2R
| Date de mise en œuvre: |  |  | Nuit 24-25/07/2025 |  |  |  | Section contrôlée : | [5 empty] | Rue Léon Blum
| Gammadensimètre : |  |  | Humbolt-9340 |  |  |  | Conditions météorologiques : | [5 empty] | Beau
| Date du dernier calibrage : |  |  | Avril 2025 |  |  |  | Profondeur de mesure : | [5 empty] | Rétrodiffusion
| Atelier de mise en œuvre : |  |  | Finisseur Volvo titan P7820C, Bomag bw161ad, bomag bw120ad
2/ | CRITERES DE CONFORMITE
Source des critères :
| Définition des critères / objectifs : | [7 empty] | 4 | ≤ % de vide ≤ |  |  | 8
3/ | RESULTATS DES ESSAIS |  |  |  | Masse volumique réelle de l'enrobé (MVRE) : | [6 empty] | 2.52 |  |  | g/cm3
| N° | N° | Position |  |  | Masse volumique (g/cm3) | Compacités |  |  | Vides |  |  | Observations
| Essai | Profils | G | A | D |  | % |  |  | %
| 1 |  |  |  |  | 2.365 | 93.8 |  |  | 6.2
| 2 |  |  |  |  | 2.372 | 94.1 |  |  | 5.9
| 3 |  |  |  |  | 2.412 | 95.7 |  |  | 4.3
| 4 |  |  |  |  | 2.322 | 92.1 |  |  | 7.9
| 5 |  |  |  |  | 2.345 | 93.1 |  |  | 6.9
| 6 |  |  |  |  | 2.374 | 94.2 |  |  | 5.8
| 7 |  |  |  |  | 2.341 | 92.9 |  |  | 7.1
| 8 |  |  |  |  | 2.359 | 93.6 |  |  | 6.4
| 9 |  |  |  |  | 2.351 | 93.3 |  |  | 6.7
| 10 |  |  |  |  | 2.35 | 93.3 |  |  | 6.7
| 11 |  |  |  |  | 2.408 | 95.6 |  |  | 4.4
| 12 |  |  |  |  | 2.354 | 93.4 |  |  | 6.6
| 13 |  |  |  |  | 2.328 | 92.4 |  |  | 7.6
| 14 |  |  |  |  | 2.398 | 95.2 |  |  | 4.8
| 15 |  |  |  |  | 2.323 | 92.2 |  |  | 7.8
| 16 |  |  |  |  | 2.318 | 92 |  |  | 8
| 17 |  |  |  |  | 2.333 | 92.6 |  |  | 7.4
| 18 |  |  |  |  | 2.348 | 93.2 |  |  | 6.8
| 19 |  |  |  |  | 2.374 | 94.2 |  |  | 5.8
| 20 |  |  |  |  | 2.343 | 93 |  |  | 7
| Moyenne |  |  |  |  | 2.36 | 93.5 |  |  | 6.5
| Pourcentage de valeurs conformes : |  |  |  |  | 100
4/ | CONCLUSIONS
Contrôle | [12 empty] | Nom |  | F. MONTET
Conforme | [12 empty] | Fonction |  | Technicien de laboratoire
6/ | COMMENTAIRES
Visa

## Nuit 22-230525 GB Base
|  |  |  | COMPTE RENDU D'ESSAIS | [10 empty] | Villeurbanne - Place Grandclement
MESURE DE LA MASSE VOLUMIQUE DES MATERIAUX EN PLACE PAR GAMMADENSIMETRE appliquée aux produits hydrocarbonés (NF P 98-241-1)
|  |  |  | DE n° |  | 2 | RA N67C |  |  |  | 2025-07-23
[6 empty] | N°Chrono | N° d'affaire |  |  |  | Date de rédaction
Laboratoire : |  |  |  | Laboratoire Rhône Auvergne - 29-31 rue des tâches - ZI mi-plaine - 69800 SAINT PRIEST
1/ | RENSEIGNEMENTS GENERAUX
| Opérateur : |  |  | F. Montet |  |  |  | Produit contrôlé : | [5 empty] | GB 0/14 Classe 3
| Date de l'essai : |  |  | Nuit 22-23/07/2025 |  |  |  | N° formule : |  |  | 157 |  |  | Epaisseur de la couche : |  | 11 cm
| Couche : |  |  | Base |  |  |  | Lieu de fabrication : | [5 empty] | P2R
| Date de mise en œuvre: |  |  | Nuit 22-23/07/2025 |  |  |  | Section contrôlée : | [5 empty] | Place Grandclément
| Gammadensimètre : |  |  | PQI |  |  |  | Conditions météorologiques : | [5 empty] | Nuit
| Date du dernier calibrage : |  |  | Mars 2025 |  |  |  | Profondeur de mesure : | [5 empty] | Rétrodiffusion
| Atelier de mise en œuvre : |  |  | Atelier manuel, Amman ARW65, Amman ARX 26-1
2/ | CRITERES DE CONFORMITE
Source des critères :
| Définition des critères / objectifs : | [7 empty] | 0 | ≤ % de vide ≤ |  |  | 9
3/ | RESULTATS DES ESSAIS |  |  |  | Masse volumique réelle de l'enrobé (MVRE) : | [6 empty] | 2.48 |  |  | g/cm3
| N° | N° | Position |  |  | Masse volumique (g/cm3) | Compacités |  |  | Vides |  |  | Observations
| Essai | Profils | G | A | D |  | % |  |  | %
| 1 |  |  |  |  | 2.278 | 91.9 |  |  | 8.1
| 2 |  |  |  |  | 2.306 | 93 |  |  | 7
| 3 |  |  |  |  | 2.324 | 93.7 |  |  | 6.3
| 4 |  |  |  |  | 2.291 | 92.4 |  |  | 7.6
| 5 |  |  |  |  | 2.317 | 93.4 |  |  | 6.6
| 6 |  |  |  |  | 2.275 | 91.7 |  |  | 8.3
| 7 |  |  |  |  | 2.286 | 92.2 |  |  | 7.8
| 8 |  |  |  |  | 2.309 | 93.1 |  |  | 6.9
| 9 |  |  |  |  | 2.354 | 94.9 |  |  | 5.1
| 10 |  |  |  |  | 2.29 | 92.3 |  |  | 7.7
| 11 |  |  |  |  | 2.327 | 93.8 |  |  | 6.2
| 12 |  |  |  |  | 2.367 | 95.4 |  |  | 4.6
| 13 |  |  |  |  | 2.304 | 92.9 |  |  | 7.1
| 14 |  |  |  |  | 2.278 | 91.9 |  |  | 8.1
| 15 |  |  |  |  | 2.35 | 94.8 |  |  | 5.2
| 16 |  |  |  |  | 2.306 | 93 |  |  | 7
| 17 |  |  |  |  | 2.286 | 92.2 |  |  | 7.8
| 18 |  |  |  |  | 2.38 | 96 |  |  | 4
| Moyenne |  |  |  |  | 2.31 | 93.26 |  |  | 6.74
| Pourcentage de valeurs conformes : |  |  |  |  | 100
4/ | CONCLUSIONS
Contrôle | [12 empty] | Nom |  | F. MONTET
Conforme | [12 empty] | Fonction |  | Technicien de laboratoire
6/ | COMMENTAIRES
Visa

## Nuit 22-230525 GB Fond
|  |  |  | COMPTE RENDU D'ESSAIS | [10 empty] | Villeurbanne - Place Grandclement
MESURE DE LA MASSE VOLUMIQUE DES MATERIAUX EN PLACE PAR GAMMADENSIMETRE appliquée aux produits hydrocarbonés (NF P 98-241-1)
|  |  |  | DE n° |  | 1 | RA N67C |  |  |  | 2025-07-23
[6 empty] | N°Chrono | N° d'affaire |  |  |  | Date de rédaction
Laboratoire : |  |  |  | Laboratoire Rhône Auvergne - 29-31 rue des tâches - ZI mi-plaine - 69800 SAINT PRIEST
1/ | RENSEIGNEMENTS GENERAUX
| Opérateur : |  |  | F. Montet |  |  |  | Produit contrôlé : | [5 empty] | GB 0/14 Classe 3
| Date de l'essai : |  |  | Nuit 22-23/07/2025 |  |  |  | N° formule : |  |  | 157 |  |  | Epaisseur de la couche : |  | 11 cm
| Couche : |  |  | Fondation |  |  |  | Lieu de fabrication : | [5 empty] | P2R
| Date de mise en œuvre: |  |  | Nuit 22-23/07/2025 |  |  |  | Section contrôlée : | [5 empty] | Place Grandclément
| Gammadensimètre : |  |  | PQI |  |  |  | Conditions météorologiques : | [5 empty] | Nuit
| Date du dernier calibrage : |  |  | Mars 2025 |  |  |  | Profondeur de mesure : | [5 empty] | Rétrodiffusion
| Atelier de mise en œuvre : |  |  | Atelier manuel, Amman ARW65, Amman ARX 26-1
2/ | CRITERES DE CONFORMITE
Source des critères :
| Définition des critères / objectifs : | [7 empty] | 0 | ≤ % de vide ≤ |  |  | 9
3/ | RESULTATS DES ESSAIS |  |  |  | Masse volumique réelle de l'enrobé (MVRE) : | [6 empty] | 2.48 |  |  | g/cm3
| N° | N° | Position |  |  | Masse volumique (g/cm3) | Compacités |  |  | Vides |  |  | Observations
| Essai | Profils | G | A | D |  | % |  |  | %
| 1 |  |  |  |  | 2.316 | 93.4 |  |  | 6.6
| 2 |  |  |  |  | 2.267 | 91.4 |  |  | 8.6
| 3 |  |  |  |  | 2.373 | 95.7 |  |  | 4.3
| 4 |  |  |  |  | 2.354 | 94.9 |  |  | 5.1
| 5 |  |  |  |  | 2.361 | 95.2 |  |  | 4.8
| 6 |  |  |  |  | 2.308 | 93.1 |  |  | 6.9
| 7 |  |  |  |  | 2.291 | 92.4 |  |  | 7.6
| 8 |  |  |  |  | 2.371 | 95.6 |  |  | 4.4
| 9 |  |  |  |  | 2.276 | 91.8 |  |  | 8.2
| 10 |  |  |  |  | 2.312 | 93.2 |  |  | 6.8
| 11 |  |  |  |  | 2.333 | 94.1 |  |  | 5.9
| 12 |  |  |  |  | 2.361 | 95.2 |  |  | 4.8
| 13 |  |  |  |  | 2.282 | 92 |  |  | 8
| 14 |  |  |  |  | 2.304 | 92.9 |  |  | 7.1
| 15 |  |  |  |  | 2.321 | 93.6 |  |  | 6.4
| 16 |  |  |  |  | 2.314 | 93.3 |  |  | 6.7
| 17 |  |  |  |  | 2.345 | 94.6 |  |  | 5.4
| 18 |  |  |  |  | 2.368 | 95.5 |  |  | 4.5
| Moyenne |  |  |  |  | 2.33 | 93.77 |  |  | 6.23
| Pourcentage de valeurs conformes : |  |  |  |  | 100
4/ | CONCLUSIONS
Contrôle | [12 empty] | Nom |  | F. MONTET
Conforme | [12 empty] | Fonction |  | Technicien de laboratoire
6/ | COMMENTAIRES
Visa