## 04_050326 BBSG Car. Péri Philip
|  |  |  | COMPTE RENDU D'ESSAIS | [10 empty] | Villeurbanne VL4 Lot1
MESURE DE LA MASSE VOLUMIQUE DES MATERIAUX EN PLACE PAR GAMMADENSIMETRE appliquée aux produits hydrocarbonés (NF P 98-241-1)
|  |  |  | DE n° |  | 2 | RA P67C |  |  |  | 04/03/2026
[6 empty] | N°Chrono | N° d'affaire |  |  |  | Date de rédaction
Laboratoire : |  |  |  | Laboratoire Rhône Auvergne - 29-31 rue des tâches - ZI mi-plaine - 69800 SAINT PRIEST
1/ | RENSEIGNEMENTS GENERAUX
| Opérateur : |  |  | Sylvain LHOPITAL |  |  |  | Produit contrôlé : | [5 empty] | BBSG 0/10 Classe 3
| Date de l'essai : |  |  | 04-05/03/2026 |  |  |  | N° formule : |  |  | 114 |  |  | Epaisseur de la couche : |  | 6 cm
| Couche : |  |  | Roulement |  |  |  | Lieu de fabrication : | [5 empty] | P2R Pusignan
| Date de mise en œuvre: |  |  | 04-05/03/2026 |  |  |  | Section contrôlée : | [5 empty] | Carrefour Péri / Philip
| Gammadensimètre : |  |  | PQI |  |  |  | Conditions météorologiques : | [5 empty] | Beau
| Date du dernier calibrage : |  |  | 2026-01-01 |  |  |  | Profondeur de mesure : | [5 empty] | Rétrodiffusion
| Atelier de mise en œuvre : |  |  | Vogele Super 1800-2, Hamm HD+90i PH, Bomag BW1100AD
2/ | CRITERES DE CONFORMITE
Source des critères :
| Définition des critères / objectifs : | [7 empty] | 4 | ≤ % de vide ≤ |  |  | 8
3/ | RESULTATS DES ESSAIS |  |  |  | Masse volumique réelle de l'enrobé (MVRE) : | [6 empty] | 2.502 |  |  | g/cm3
| N° | N° | Position |  |  | Masse volumique (g/cm3) | Compacités |  |  | Vides |  |  | Observations
| Essai | Profils | G | A | D |  | % |  |  | %
| 1 | rue G. Péri |  |  |  | 2.359 | 94.3 |  |  | 5.7
| 2 |  |  |  |  | 2.37 | 94.7 |  |  | 5.3
| 3 |  |  |  |  | 2.333 | 93.2 |  |  | 6.8
| 4 |  |  |  |  | 2.337 | 93.4 |  |  | 6.6
| 5 |  |  |  |  | 2.386 | 95.4 |  |  | 4.6
| 6 | Carrefour |  |  |  | 2.367 | 94.6 |  |  | 5.4
| 7 |  |  |  |  | 2.384 | 95.3 |  |  | 4.7
| 8 |  |  |  |  | 2.323 | 92.8 |  |  | 7.2
| 9 | Cr A. Philip |  |  |  | 2.34 | 93.5 |  |  | 6.5
| 10 |  |  |  |  | 2.305 | 92.1 |  |  | 7.9
| 11 |  |  |  |  | 2.368 | 94.6 |  |  | 5.4
| 12 |  |  |  |  | 2.354 | 94.1 |  |  | 5.9
| 13 | rue Gagnaire |  |  |  | 2.397 | 95.8 |  |  | 4.2
| 14 |  |  |  |  | 2.324 | 92.9 |  |  | 7.1
| 15 |  |  |  |  | 2.392 | 95.6 |  |  | 4.4
| 16 |  |  |  |  | 2.321 | 92.8 |  |  | 7.2
| 17 | rue G. Péri |  |  |  | 2.341 | 93.6 |  |  | 6.4
| 18 |  |  |  |  | 2.311 | 92.4 |  |  | 7.6
| 19 |  |  |  |  | 2.368 | 94.6 |  |  | 5.4
| 20 | Carrefour |  |  |  | 2.352 | 94 |  |  | 6
| 21 |  |  |  |  | 2.352 | 94 |  |  | 6
| 22 |  |  |  |  | 2.37 | 94.7 |  |  | 5.3
| 23 |  |  |  |  | 2.374 | 94.9 |  |  | 5.1
| 24 |  |  |  |  | 2.384 | 95.3 |  |  | 4.7
| 25 |  |  |  |  | 2.371 | 94.8 |  |  | 5.2
| Moyenne |  |  |  |  | 2.36 | 94.14 |  |  | 5.86
| Pourcentage de valeurs conformes : |  |  |  |  | 100
4/ | CONCLUSIONS
Contrôle | [12 empty] | Nom |  | Sylvain LHOPITAL
Conforme | [12 empty] | Fonction |  | Chef de section laboratoire
6/ | COMMENTAIRES
Visa

## 03_040326 GB Carr. Péri Philip
|  |  |  | COMPTE RENDU D'ESSAIS | [10 empty] | Villeurbanne VL4 Lot1
MESURE DE LA MASSE VOLUMIQUE DES MATERIAUX EN PLACE PAR GAMMADENSIMETRE appliquée aux produits hydrocarbonés (NF P 98-241-1)
|  |  |  | DE n° |  | 1 | RA P69C |  |  |  | 03/03/2026
[6 empty] | N°Chrono | N° d'affaire |  |  |  | Date de rédaction
Laboratoire : |  |  |  | Laboratoire Rhône Auvergne - 29-31 rue des tâches - ZI mi-plaine - 69800 SAINT PRIEST
1/ | RENSEIGNEMENTS GENERAUX
| Opérateur : |  |  | Sylvain LHOPITAL |  |  |  | Produit contrôlé : | [5 empty] | GB 0/14 Classe 4
| Date de l'essai : |  |  | 03-04/03/2026 |  |  |  | N° formule : |  |  | 160 |  |  | Epaisseur de la couche : |  | 11 cm
| Couche : |  |  | Fondation |  |  |  | Lieu de fabrication : | [5 empty] | P2R Pusignan
| Date de mise en œuvre: |  |  | 03-04/03/2026 |  |  |  | Section contrôlée : | [5 empty] | Carrefour Péri / Philip
| Gammadensimètre : |  |  | Humbolt-9340 |  |  |  | Conditions météorologiques : | [5 empty] | Beau
| Date du dernier calibrage : |  |  | Avril 2025 |  |  |  | Profondeur de mesure : | [5 empty] | 7,5cm
| Atelier de mise en œuvre : |  |  | Vogele Super 1800-2 , Hamm HD+90iPH, Bomag BW100AD
2/ | CRITERES DE CONFORMITE
Source des critères :
| Définition des critères / objectifs : | [7 empty] | 0 | ≤ % de vide ≤ |  |  | 8
3/ | RESULTATS DES ESSAIS |  |  |  | Masse volumique réelle de l'enrobé (MVRE) : | [6 empty] | 2.475 |  |  | g/cm3
| N° | N° | Position |  |  | Masse volumique (g/cm3) | Compacités |  |  | Vides |  |  | Observations
| Essai | Profils | G | A | D |  | % |  |  | %
| 1 | Rue des Charmettes |  |  |  | 2.342 | 94.6 |  |  | 5.4
| 2 |  |  |  |  | 2.322 | 93.8 |  |  | 6.2
| 3 |  |  |  |  | 2.306 | 93.2 |  |  | 6.8
| 4 | Carrefour Péri / Philip |  |  |  | 2.338 | 94.5 |  |  | 5.5
| 5 |  |  |  |  | 2.382 | 96.2 |  |  | 3.8
| 6 |  |  |  |  | 2.343 | 94.7 |  |  | 5.3
| 7 |  |  |  |  | 2.328 | 94.1 |  |  | 5.9
| 8 |  |  |  |  | 2.323 | 93.9 |  |  | 6.1
| 9 |  |  |  |  | 2.326 | 94 |  |  | 6
| 10 |  |  |  |  | 2.365 | 95.6 |  |  | 4.4
| 11 |  |  |  |  | 2.387 | 96.4 |  |  | 3.6
| 12 |  |  |  |  | 2.295 | 92.7 |  |  | 7.3
| 13 |  |  |  |  | 2.296 | 92.8 |  |  | 7.2
| 14 |  |  |  |  | 2.38 | 96.2 |  |  | 3.8
| 15 |  |  |  |  | 2.376 | 96 |  |  | 4
| 16 |  |  |  |  | 2.284 | 92.3 |  |  | 7.7
| 17 |  |  |  |  | 2.314 | 93.5 |  |  | 6.5
| 18 |  |  |  |  | 2.387 | 96.4 |  |  | 3.6
| 19 |  |  |  |  | 2.297 | 92.8 |  |  | 7.2
| 20 |  |  |  |  | 2.335 | 94.3 |  |  | 5.7
| 21 |  |  |  |  | 2.341 | 94.6 |  |  | 5.4
| 22 |  |  |  |  | 2.376 | 96 |  |  | 4
| 23 |  |  |  |  | 2.285 | 92.3 |  |  | 7.7
| Moyenne |  |  |  |  | 2.34 | 94.39 |  |  | 5.61
| Pourcentage de valeurs conformes : |  |  |  |  | 100
4/ | CONCLUSIONS
Contrôle | [12 empty] | Nom |  | Sylvain LHOPITAL
Conforme | [12 empty] | Fonction |  | Chef de section laboratoire
6/ | COMMENTAIRES
Visa