## S4E1
[5 empty] | COMPTE RENDU D'ESSAIS | [10 empty] | Andrézieux Bouthéon Aire des gens du voyage
DETERMINATION DES LIMITES D'ATTERBERG (NF P 94-052-1 de novembre 1995)
[5 empty] | LCP |  | n° | 4 | RA ALHL |  | 2025-03-31
[8 empty] | Chrono | N° d'affaire |  | Date de rédaction
Laboratoire : |  |  |  |  | Laboratoire Rhône Auvergne - 29-31 rue des tâches - ZI mi-plaine - 69800 SAINT PRIEST
1/ | RENSEIGNEMENTS GENERAUX
| Opérateur : |  |  |  |  | Sylvain LHOPITAL |  |  |  | Nature du matériau : |  |  |  | Argile sableuse
| Date du prélèvement : |  |  |  |  | 25/03/2025 |  |  |  | Origine du matériau : |  |  |  | S4E1
| Date des essais : |  |  |  |  | 2025-03-28 |  |  |  | Destination du matériau : |  |  |  | AT
| Vérification masse "tige+cône" : |  |  |  |  | Conforme |  |  |  | Tolérances : |  |  |  | 80 g (-0,5 g à + 0,1 g)
| Vétification angle du cône : |  |  |  |  | Conforme |  |  |  | Tolérances : |  |  |  | 30° (-2° à +1°)
2/ | RESULTATS DES ESSAIS
1. Limite de liquidité - Méthode au cône de pénétration
|  | Mesure n° |  |  |  | 1 |  |  | 2 |  | 3 |  |  |  | 4
|  | Enfoncement (h en mm) |  |  |  | 14.1 |  |  | 16.5 |  | 17.6 |  |  |  | 21
|  | Teneur en eau (%) |  |  |  | 71.18 |  |  | 72.5 |  | 77.19 |  |  |  | 82.32
| Limite de liquidité WL = |  |  | 75.3 |  | (La limite de liquidité est la teneur en eau du matériau qui correspond conventionnellement à l'enfoncement
de 17 mm du cône)
2. Limite de plasticité au rouleau WP
Elle est atteinte lorsque, simultanément, le rouleau se fissure et atteint un diamètre de 3 mm +/-0.5 mm.
| Teneurs en eau de plasticité : |  |  |  | 1er essai : W = |  |  | 29.39% |  | 2ème essai : W = |  | 29.14%
| Limite de plasticité : WP = |  |  |  | 29.26% |  | (moyenne arithmétique des 2 essais réalisés, arrondie au nombre entier le plus proche)
(si les valeurs s'écartent de plus de 2% de la valeur moyenne, un nouvel essai est à effectuer)
3. Indice de plasticité Ip
| Ip = WL - WP = |  | 46.035
4. Indice de consistance Ic
| Teneur en eau du matériau : Wnat = |  |  |  |  | 20.6%
| Ic = (WL - Wnat) / Ip = |  |  | 1.188226
3/ | COMMENTAIRES
A4 | [12 empty] | Nom |  |  | Sylvain LHOPITAL
[13 empty] | Fonction |  |  | Chef de Section Laboratoire
Visa

## S3E1
[5 empty] | COMPTE RENDU D'ESSAIS | [10 empty] | Andrézieux Bouthéon Aire des gens du voyage
DETERMINATION DES LIMITES D'ATTERBERG (NF P 94-052-1 de novembre 1995)
[5 empty] | LCP |  | n° | 3 | RA ALHL |  | 2025-03-31
[8 empty] | Chrono | N° d'affaire |  | Date de rédaction
Laboratoire : |  |  |  |  | Laboratoire Rhône Auvergne - 29-31 rue des tâches - ZI mi-plaine - 69800 SAINT PRIEST
1/ | RENSEIGNEMENTS GENERAUX
| Opérateur : |  |  |  |  | Sylvain LHOPITAL |  |  |  | Nature du matériau : |  |  |  | Argile sableuse
| Date du prélèvement : |  |  |  |  | 25/03/2025 |  |  |  | Origine du matériau : |  |  |  | S3E1
| Date des essais : |  |  |  |  | 2025-03-28 |  |  |  | Destination du matériau : |  |  |  | AT
| Vérification masse "tige+cône" : |  |  |  |  | Conforme |  |  |  | Tolérances : |  |  |  | 80 g (-0,5 g à + 0,1 g)
| Vétification angle du cône : |  |  |  |  | Conforme |  |  |  | Tolérances : |  |  |  | 30° (-2° à +1°)
2/ | RESULTATS DES ESSAIS
1. Limite de liquidité - Méthode au cône de pénétration
|  | Mesure n° |  |  |  | 1 |  |  | 2 |  | 3 |  |  |  | 4
|  | Enfoncement (h en mm) |  |  |  | 12 |  |  | 15.9 |  | 20.1 |  |  |  | 23.6
|  | Teneur en eau (%) |  |  |  | 60.58 |  |  | 65.37 |  | 69.23 |  |  |  | 76.43
| Limite de liquidité WL = |  |  | 66.8 |  | (La limite de liquidité est la teneur en eau du matériau qui correspond conventionnellement à l'enfoncement
de 17 mm du cône)
2. Limite de plasticité au rouleau WP
Elle est atteinte lorsque, simultanément, le rouleau se fissure et atteint un diamètre de 3 mm +/-0.5 mm.
| Teneurs en eau de plasticité : |  |  |  | 1er essai : W = |  |  | 27.69% |  | 2ème essai : W = |  | 24.92%
| Limite de plasticité : WP = |  |  |  | 26.3% |  | (moyenne arithmétique des 2 essais réalisés, arrondie au nombre entier le plus proche)
(si les valeurs s'écartent de plus de 2% de la valeur moyenne, un nouvel essai est à effectuer)
3. Indice de plasticité Ip
| Ip = WL - WP = |  | 40.495
4. Indice de consistance Ic
| Teneur en eau du matériau : Wnat = |  |  |  |  | 20.6%
| Ic = (WL - Wnat) / Ip = |  |  | 1.140882
3/ | COMMENTAIRES
A4 | [12 empty] | Nom |  |  | Sylvain LHOPITAL
[13 empty] | Fonction |  |  | Chef de Section Laboratoire
Visa

## S2E1
[5 empty] | COMPTE RENDU D'ESSAIS | [10 empty] | Andrézieux Bouthéon Aire des gens du voyage
DETERMINATION DES LIMITES D'ATTERBERG (NF P 94-052-1 de novembre 1995)
[5 empty] | LCP |  | n° | 2 | RA ALHL |  | 2025-03-31
[8 empty] | Chrono | N° d'affaire |  | Date de rédaction
Laboratoire : |  |  |  |  | Laboratoire Rhône Auvergne - 29-31 rue des tâches - ZI mi-plaine - 69800 SAINT PRIEST
1/ | RENSEIGNEMENTS GENERAUX
| Opérateur : |  |  |  |  | Sylvain LHOPITAL |  |  |  | Nature du matériau : |  |  |  | Argile sableuse
| Date du prélèvement : |  |  |  |  | 25/03/2025 |  |  |  | Origine du matériau : |  |  |  | S2E1
| Date des essais : |  |  |  |  | 2025-03-28 |  |  |  | Destination du matériau : |  |  |  | AT
| Vérification masse "tige+cône" : |  |  |  |  | Conforme |  |  |  | Tolérances : |  |  |  | 80 g (-0,5 g à + 0,1 g)
| Vétification angle du cône : |  |  |  |  | Conforme |  |  |  | Tolérances : |  |  |  | 30° (-2° à +1°)
2/ | RESULTATS DES ESSAIS
1. Limite de liquidité - Méthode au cône de pénétration
|  | Mesure n° |  |  |  | 1 |  |  | 2 |  | 3 |  |  |  | 4
|  | Enfoncement (h en mm) |  |  |  | 11.1 |  |  | 15.3 |  | 18.8 |  |  |  | 23.5
|  | Teneur en eau (%) |  |  |  | 55.42 |  |  | 62.89 |  | 66.09 |  |  |  | 70.29
| Limite de liquidité WL = |  |  | 63.4 |  | (La limite de liquidité est la teneur en eau du matériau qui correspond conventionnellement à l'enfoncement
de 17 mm du cône)
2. Limite de plasticité au rouleau WP
Elle est atteinte lorsque, simultanément, le rouleau se fissure et atteint un diamètre de 3 mm +/-0.5 mm.
| Teneurs en eau de plasticité : |  |  |  | 1er essai : W = |  |  | 23.26% |  | 2ème essai : W = |  | 23.32%
| Limite de plasticité : WP = |  |  |  | 23.29% |  | (moyenne arithmétique des 2 essais réalisés, arrondie au nombre entier le plus proche)
(si les valeurs s'écartent de plus de 2% de la valeur moyenne, un nouvel essai est à effectuer)
3. Indice de plasticité Ip
| Ip = WL - WP = |  | 40.11
4. Indice de consistance Ic
| Teneur en eau du matériau : Wnat = |  |  |  |  | 20.6%
| Ic = (WL - Wnat) / Ip = |  |  | 1.067066
3/ | COMMENTAIRES
A4 | [12 empty] | Nom |  |  | Sylvain LHOPITAL
[13 empty] | Fonction |  |  | Chef de Section Laboratoire
Visa

## 250325 S1E1
[5 empty] | COMPTE RENDU D'ESSAIS | [10 empty] | Andrézieux Bouthéon Aire des gens du voyage
DETERMINATION DES LIMITES D'ATTERBERG (NF P 94-052-1 de novembre 1995)
[5 empty] | LCP |  | n° | 1 | RA ALHL |  | 27/03/2025
[8 empty] | Chrono | N° d'affaire |  | Date de rédaction
Laboratoire : |  |  |  |  | Laboratoire Rhône Auvergne - 29-31 rue des tâches - ZI mi-plaine - 69800 SAINT PRIEST
1/ | RENSEIGNEMENTS GENERAUX
| Opérateur : |  |  |  |  | Sylvain LHOPITAL |  |  |  | Nature du matériau : |  |  |  | Argile sableuse
| Date du prélèvement : |  |  |  |  | 25/03/2025 |  |  |  | Origine du matériau : |  |  |  | S1E1
| Date des essais : |  |  |  |  | 27/03/2025 |  |  |  | Destination du matériau : |  |  |  | AT
| Vérification masse "tige+cône" : |  |  |  |  | Conforme |  |  |  | Tolérances : |  |  |  | 80 g (-0,5 g à + 0,1 g)
| Vétification angle du cône : |  |  |  |  | Conforme |  |  |  | Tolérances : |  |  |  | 30° (-2° à +1°)
2/ | RESULTATS DES ESSAIS
1. Limite de liquidité - Méthode au cône de pénétration
|  | Mesure n° |  |  |  | 1 |  |  | 2 |  | 3 |  |  |  | 4
|  | Enfoncement (h en mm) |  |  |  | 12.8 |  |  | 15.5 |  | 17.7 |  |  |  | 20.5
|  | Teneur en eau (%) |  |  |  | 64.14 |  |  | 70.78 |  | 73.25 |  |  |  | 74.85
| Limite de liquidité WL = |  |  | 71.3 |  | (La limite de liquidité est la teneur en eau du matériau qui correspond conventionnellement à l'enfoncement
de 17 mm du cône)
2. Limite de plasticité au rouleau WP
Elle est atteinte lorsque, simultanément, le rouleau se fissure et atteint un diamètre de 3 mm +/-0.5 mm.
| Teneurs en eau de plasticité : |  |  |  | 1er essai : W = |  |  | 27.09% |  | 2ème essai : W = |  | 28.22%
| Limite de plasticité : WP = |  |  |  | 27.65% |  | (moyenne arithmétique des 2 essais réalisés, arrondie au nombre entier le plus proche)
(si les valeurs s'écartent de plus de 2% de la valeur moyenne, un nouvel essai est à effectuer)
3. Indice de plasticité Ip
| Ip = WL - WP = |  | 43.645
4. Indice de consistance Ic
| Teneur en eau du matériau : Wnat = |  |  |  |  | 20.6%
| Ic = (WL - Wnat) / Ip = |  |  | 1.161645
3/ | COMMENTAIRES
[13 empty] | Nom |  |  | Sylvain LHOPITAL
[13 empty] | Fonction |  |  | Chef de Section Laboratoire
Visa