## 030325 Gir. Tuileries An. Int.
|  |  |  | COMPTE RENDU D'ESSAIS | [12 empty] | Lissieu Limonest VL4
MASSE VOLUMIQUE DES ENROBES (NF EN 12697-6-A1)
[6 empty] | n° | 1 |  | RA O89C |  |  | 10/03/2025
[7 empty] | Chrono |  | N° d'affaire |  |  | Date de rédaction
Laboratoire : |  |  |  | Laboratoire Rhône Auvergne - 29-31 rue des tâches - ZI mi-plaine - 69800 SAINT PRIEST
1/ | RENSEIGNEMENTS GENERAUX | [20 empty] | Sylvain LHOPITAL
03/03/2025
| Opérateur : |  |  |  | Sylvain LHOPITAL |  |  |  |  | Nature du produit : |  |  |  |  | GB 0/14 Classe 3 | [6 empty] | 10/03/2025
| Date de(s) prélèvement(s) : |  |  |  | 03/03/2025 |  |  |  |  | Provenance : |  |  |  |  | P2R Pusignan | [6 empty] | GB 0/14 Classe 3
| Date de(s) essai(s) : |  |  |  | 10/03/2025 |  |  |  |  | Couche : |  |  |  |  | Fondation/Base | [6 empty] | P2R Pusignan
Fondation
2/ | CRITERES DE CONFORMITE
Source des critères :
Définition des critères / objectifs :
3/ | RESULTATS DES ESSAIS
| Température mesurée de l'eau : (±1 - °C) |  | 22 |  |  |  | °C |  |  |  | Masse volumique de la paraffine: |  |  |  | 890 |  |  | kg/m3
| Masse volumique de l'eau : |  | 997.79797 |  |  |  | kg/m3 |  |  |  | MVR : |  |  |  | 2480 |  |  | kg/m3
| Référence de l'éprouvette | Masse séche (g) |  |  | Masse sèche paraffinée (g) |  |  | Masse dans l'eau (g) |  | Masse volumique de l'éprouvette (kg/m3) |  |  | Compacité % |  |  | % vides |  | Hauteur de l'éprouvette (cm) | Température mesurée au 1°C | Facteur de correction K | Facteur de correction à utiliser
| SC1 - Base | 1384.1 |  |  | 1410 |  |  | 792.8 |  | 2348.1 |  |  | 94.7 |  |  | 5.3 |  | 5.8 | 10 | 1.0027
| SC1 - Fondation | 2877.3 |  |  | 2924.9 |  |  | 1640.9 |  | 2332.9 |  |  | 94.1 |  |  | 5.9 |  | 12.2 | 10 | 1.0027
| SC2 - Base | 1159.9 |  |  | 1187.2 |  |  | 660.1 |  | 2331 |  |  | 94 |  |  | 6 |  | 5.1 | 10 | 1.0027
| SC3 - Base | 2116.8 |  |  | 2166.4 |  |  | 1213.6 |  | 2354.2 |  |  | 94.9 |  |  | 5.1 |  | 9.2 | 10 | 1.0027
| SC3 - Fondation | 2561.5 |  |  | 2626.2 |  |  | 1474.3 |  | 2367.9 |  |  | 95.5 |  |  | 4.5 |  | 10.9 | 10 | 1.0027
[19 empty] | 11 | 1.0026
[19 empty] | 12 | 1.0025
[19 empty] | 13 | 1.0023
[19 empty] | 14 | 1.0022
4/ | CONCLUSIONS | [17 empty] | 15 | 1.0021
Contrôle | [13 empty] | Nom |  |  | Sylvain LHOPITAL |  | 16 | 1.0019
Conforme | [13 empty] | Fonction |  |  | Chef de section laboratoire |  | 17 | 1.0017
[19 empty] | 18 | 1.0016
5/ | COMMENTAIRES | [17 empty] | 19 | 1.0014
Elargissement anneau intérieur - Giratoire des Tuileries | [13 empty] | Visa |  |  |  |  | 20 | 1.0012
[19 empty] | 21 | 1.001
[19 empty] | 22 | 1.0007 | 1.0007
[19 empty] | 23 | 1.0005
[19 empty] | 24 | 1.0003
[19 empty] | 25 | 1
[19 empty] | 26 | 0.9997
[19 empty] | 27 | 0.9995
[19 empty] | 28 | 0.9992
[19 empty] | 29 | 0.9989
[19 empty] | 30 | 0.9986