## 120226 sous dallage
|  |  | COMPTE RENDU D'ESSAIS | [11 empty] | EDF Démolition bassins à CREYS-MALVILLE
PORTANCES DES PLATES-FORMES DYNAPLAQUE (NF P 94-117-2 d'octobre 2004)
|  |  | PLD N° |  | 3 |  |  | RA P09A |  |  | 12/02/2026
[5 empty] | Chrono |  |  | N° d'affaire |  |  | Date de rédaction
Laboratoire : |  |  | Laboratoire Rhône Auvergne - 29-31 rue des tâches - ZI mi-plaine - 69800 SAINT PRIEST
1/ | RENSEIGNEMENTS GENERAUX
| Opérateur : |  |  | F. Montet | [5 empty] | Nature du matériau : |  |  |  | Grave alluvionnaire
| Date de(s) essai(s) : |  |  | 12/02/2026 | [5 empty] | Météo : |  |  |  | Pluie
| Partie de l'ouvrage : |  |  | Sous dallage | [5 empty] | Plan de situation : |  |  |  | Oui
2/ | CRITERES DE CONFORMITE
Source des critères :
| Définition des critères / objectifs : |  |  |  | EV2 ≥ |  |  | Mpa
3/ | RESULTATS DES ESSAIS |  |  |  |  | Diametre de la plaque pour Kw: | [5 empty] | 600
| N° | Localisation de l'essai |  | Module EV2 |  |  | Observations
MPa
| 1 |  |  | 64
| 2 |  |  | 54
| 3 |  |  | 57
| Moyenne |  |  | 58.33333 |  |  |  |  | % de valeurs ≥ au seuil requis
| Valeur mini |  |  | 54
| Valeur maxi |  |  | 64
4/ | CONCLUSION
Contrôle | [12 empty] | Nom |  | F. MONTET
Pour information | [12 empty] | Fonction |  | Technicien de laboratoire
6/ | COMMENTAIRES
Visa

## 120226 CDF
|  |  | COMPTE RENDU D'ESSAIS | [11 empty] | EDF Démolition bassins à CREYS-MALVILLE
PORTANCES DES PLATES-FORMES DYNAPLAQUE (NF P 94-117-2 d'octobre 2004)
|  |  | PLD N° |  | 2 |  |  | RA P09A |  |  | 12/02/2026
[5 empty] | Chrono |  |  | N° d'affaire |  |  | Date de rédaction
Laboratoire : |  |  | Laboratoire Rhône Auvergne - 29-31 rue des tâches - ZI mi-plaine - 69800 SAINT PRIEST
1/ | RENSEIGNEMENTS GENERAUX
| Opérateur : |  |  | F. Montet | [5 empty] | Nature du matériau : |  |  |  | Grave alluvionnaire
| Date de(s) essai(s) : |  |  | 12/02/2026 | [5 empty] | Météo : |  |  |  | Pluie
| Partie de l'ouvrage : |  |  | CDF | [5 empty] | Plan de situation : |  |  |  | Oui
2/ | CRITERES DE CONFORMITE
Source des critères :
| Définition des critères / objectifs : |  |  |  | EV2 ≥ |  | 80 | Mpa
3/ | RESULTATS DES ESSAIS |  |  |  |  | Diametre de la plaque pour Kw: | [5 empty] | 600
| N° | Localisation de l'essai |  | Module EV2 |  |  | Observations
MPa
| 1 |  |  | 103
| 2 |  |  | 109
| 3 |  |  | 99
| 4 |  |  | 100
| 5 |  |  | 94
| 6 |  |  | 95
| 7 |  |  | 97
| 8 |  |  | 101
| 9 |  |  | 148
| Moyenne |  |  | 105.1111 |  |  | 100 |  | % de valeurs ≥ au seuil requis
| Valeur mini |  |  | 94
| Valeur maxi |  |  | 148
4/ | CONCLUSION
Contrôle | [12 empty] | Nom |  | F. MONTET
Conforme | [12 empty] | Fonction |  | Technicien de laboratoire
6/ | COMMENTAIRES
Visa

## 120226 CDF espace vert
|  |  | COMPTE RENDU D'ESSAIS | [11 empty] | EDF Démolition bassins à CREYS-MALVILLE
PORTANCES DES PLATES-FORMES DYNAPLAQUE (NF P 94-117-2 d'octobre 2004)
|  |  | PLD N° |  | 1 |  |  | RA P09A |  |  | 12/02/2026
[5 empty] | Chrono |  |  | N° d'affaire |  |  | Date de rédaction
Laboratoire : |  |  | Laboratoire Rhône Auvergne - 29-31 rue des tâches - ZI mi-plaine - 69800 SAINT PRIEST
1/ | RENSEIGNEMENTS GENERAUX
| Opérateur : |  |  | F. Montet | [5 empty] | Nature du matériau : |  |  |  | Grave alluvionnaire
| Date de(s) essai(s) : |  |  | 12/02/2026 | [5 empty] | Météo : |  |  |  | Pluie
| Partie de l'ouvrage : |  |  | CDF | [5 empty] | Plan de situation : |  |  |  | Oui
2/ | CRITERES DE CONFORMITE
Source des critères :
| Définition des critères / objectifs : |  |  |  | EV2 ≥ |  |  | Mpa
3/ | RESULTATS DES ESSAIS |  |  |  |  | Diametre de la plaque pour Kw: | [5 empty] | 600
| N° | Localisation de l'essai |  | Module EV2 |  |  | Observations
MPa
| 1 |  |  | 79
| 2 |  |  | 40
| 3 |  |  | 60
| 4 |  |  | 34
| 5 |  |  | 20
| 6 |  |  | 28
| 7 |  |  | 43
| 8 |  |  | 21
| 9 |  |  | 22
| 10 |  |  | 61
| 11 |  |  | 58
| 12 |  |  | 32
| 13 |  |  | 56
| 14 |  |  | 50
| 15 |  |  | 68
| Moyenne |  |  | 44.8 |  |  |  |  | % de valeurs ≥ au seuil requis
| Valeur mini |  |  | 20
| Valeur maxi |  |  | 79
4/ | CONCLUSION
Contrôle | [12 empty] | Nom |  | F. MONTET
Pour information | [12 empty] | Fonction |  | Technicien de laboratoire
6/ | COMMENTAIRES
Visa