## 020925 CDR modif
|  |  | COMPTE RENDU D'ESSAIS | [11 empty] | Lissieu Limonest VL4
PORTANCES DES PLATES-FORMES DYNAPLAQUE (NF P 94-117-2 d'octobre 2004)
|  |  | PLD N° |  | 3 |  |  | RA O89C |  |  | 02/09/2025
[5 empty] | Chrono |  |  | N° d'affaire |  |  | Date de rédaction
Laboratoire : |  |  | Laboratoire Rhône Auvergne - 29-31 rue des tâches - ZI mi-plaine - 69800 SAINT PRIEST
1/ | RENSEIGNEMENTS GENERAUX
| Opérateur : |  |  | F. Montet | [5 empty] | Nature du matériau : |  |  |  | GR 0/80
| Date de(s) essai(s) : |  |  | 02/09/2025 | [5 empty] | Météo : |  |  |  | Beau
| Partie de l'ouvrage : |  |  | CDR Purge | [5 empty] | Plan de situation : |  |  |  | Non
2/ | CRITERES DE CONFORMITE
Source des critères :
| Définition des critères / objectifs : |  |  |  | EV2 ≥ |  | 80 | Mpa
3/ | RESULTATS DES ESSAIS |  |  |  |  | Diametre de la plaque pour Kw: | [5 empty] | 600
| N° | Localisation de l'essai |  | Module EV2 |  |  | Observations
MPa
| 1 | côté RN |  | 126
| 2 |  |  | 105
| 3 |  |  | 98
| 4 |  |  | 88
| 5 | Côté talus |  | 82
| 6 |  |  | 80
| 7 |  |  | 83
| 8 |  |  | 81
| Moyenne |  |  | 92.875 |  |  | 100 |  | % de valeurs ≥ au seuil requis
| Valeur mini |  |  | 80
| Valeur maxi |  |  | 126
4/ | CONCLUSION
Contrôle | [12 empty] | Nom |  | F. MONTET
Conforme | [12 empty] | Fonction |  | Technicien de laboratoire
6/ | COMMENTAIRES
Visa

## 020925 CDR
|  |  | COMPTE RENDU D'ESSAIS | [11 empty] | Lissieu Limonest VL4
PORTANCES DES PLATES-FORMES DYNAPLAQUE (NF P 94-117-2 d'octobre 2004)
|  |  | PLD N° |  | 3 |  |  | RA O89C |  |  | 02/09/2025
[5 empty] | Chrono |  |  | N° d'affaire |  |  | Date de rédaction
Laboratoire : |  |  | Laboratoire Rhône Auvergne - 29-31 rue des tâches - ZI mi-plaine - 69800 SAINT PRIEST
1/ | RENSEIGNEMENTS GENERAUX
| Opérateur : |  |  | F. Montet | [5 empty] | Nature du matériau : |  |  |  | GR 0/80
| Date de(s) essai(s) : |  |  | 02/09/2025 | [5 empty] | Météo : |  |  |  | Beau
| Partie de l'ouvrage : |  |  | CDF | [5 empty] | Plan de situation : |  |  |  | Non
2/ | CRITERES DE CONFORMITE
Source des critères :
| Définition des critères / objectifs : |  |  |  | EV2 ≥ |  | 80 | Mpa
3/ | RESULTATS DES ESSAIS |  |  |  |  | Diametre de la plaque pour Kw: | [5 empty] | 600
| N° | Localisation de l'essai |  | Module EV2 |  |  | Observations
MPa
| 1 | côté RN |  | 126
| 2 |  |  | 105
| 3 |  |  | 98
| 4 |  |  | 88
| 5 | Côté talus |  | 72
| 6 |  |  | 68
| 7 |  |  | 75
| 8 |  |  | 81
| Moyenne |  |  | 89.125 |  |  | 62.50 |  | % de valeurs ≥ au seuil requis
| Valeur mini |  |  | 68
| Valeur maxi |  |  | 126
4/ | CONCLUSION
Contrôle | [12 empty] | Nom |  | F. MONTET
Pour Information | [12 empty] | Fonction |  | Technicien de laboratoire
6/ | COMMENTAIRES
Visa

## 280825 Arase
|  |  | COMPTE RENDU D'ESSAIS | [11 empty] | Lissieu Limonest VL4
PORTANCES DES PLATES-FORMES DYNAPLAQUE (NF P 94-117-2 d'octobre 2004)
|  |  | PLD N° |  | 2 |  |  | RA O89C |  |  | 28/08/2025
[5 empty] | Chrono |  |  | N° d'affaire |  |  | Date de rédaction
Laboratoire : |  |  | Laboratoire Rhône Auvergne - 29-31 rue des tâches - ZI mi-plaine - 69800 SAINT PRIEST
1/ | RENSEIGNEMENTS GENERAUX
| Opérateur : |  |  | F. Montet | [5 empty] | Nature du matériau : |  |  |  | GR 0/80
| Date de(s) essai(s) : |  |  | 28/08/2025 | [5 empty] | Météo : |  |  |  | Couvert
| Partie de l'ouvrage : |  |  | Arase | [5 empty] | Plan de situation : |  |  |  | Non
2/ | CRITERES DE CONFORMITE
Source des critères :
| Définition des critères / objectifs : |  |  |  | EV2 ≥ |  | 35 | Mpa
3/ | RESULTATS DES ESSAIS |  |  |  |  | Diametre de la plaque pour Kw: | [5 empty] | 600
| N° | Localisation de l'essai |  | Module EV2 |  |  | Observations
MPa
| 1 | côté giratoire |  | 41
| 2 |  |  | 36
| 3 |  |  | 38
| 4 | côté relais de la bascule |  | 35
| Moyenne |  |  | 37.5 |  |  | 100 |  | % de valeurs ≥ au seuil requis
| Valeur mini |  |  | 35
| Valeur maxi |  |  | 41
4/ | CONCLUSION
Contrôle | [12 empty] | Nom |  | F. MONTET
Conforme | [12 empty] | Fonction |  | Technicien de laboratoire
6/ | COMMENTAIRES
Visa

## 260825 Arase
|  |  | COMPTE RENDU D'ESSAIS | [11 empty] | Lissieu Limonest VL4
PORTANCES DES PLATES-FORMES DYNAPLAQUE (NF P 94-117-2 d'octobre 2004)
|  |  | PLD N° |  | 1 |  |  | RA O89C |  |  | 28/08/2025
[5 empty] | Chrono |  |  | N° d'affaire |  |  | Date de rédaction
Laboratoire : |  |  | Laboratoire Rhône Auvergne - 29-31 rue des tâches - ZI mi-plaine - 69800 SAINT PRIEST
1/ | RENSEIGNEMENTS GENERAUX
| Opérateur : |  |  | F. Montet | [5 empty] | Nature du matériau : |  |  |  | Matriau du site
| Date de(s) essai(s) : |  |  | 28/08/2025 | [5 empty] | Météo : |  |  |  | Couvert
| Partie de l'ouvrage : |  |  | Arase | [5 empty] | Plan de situation : |  |  |  | Non
2/ | CRITERES DE CONFORMITE
Source des critères :
| Définition des critères / objectifs : |  |  |  | EV2 ≥ |  | 35 | Mpa
3/ | RESULTATS DES ESSAIS |  |  |  |  | Diametre de la plaque pour Kw: | [5 empty] | 600
| N° | Localisation de l'essai |  | Module EV2 |  |  | Observations
MPa
| 1 | côté giratoire |  | <20
| 2 |  |  | 24
| 3 |  |  | 22
| 4 | côté relais de la bascule |  | <20
| Moyenne |  |  | 23 |  |  | 0 |  | % de valeurs ≥ au seuil requis
| Valeur mini |  |  | <20
| Valeur maxi |  |  | 24
4/ | CONCLUSION
Contrôle | [12 empty] | Nom |  | F. MONTET
Non conforme | [12 empty] | Fonction |  | Technicien de laboratoire
6/ | COMMENTAIRES
Visa