## 210126 CDR Avignon
|  |  | COMPTE RENDU D'ESSAIS | [11 empty] | St Fons Les Clochettes Cœur de Parc Lot 1
PORTANCES DES PLATES-FORMES DYNAPLAQUE (NF P 94-117-2 d'octobre 2004)
|  |  | PLD N° |  | 3 |  |  | RA P56C |  |  | 21/01/2026
[5 empty] | Chrono |  |  | N° d'affaire |  |  | Date de rédaction
Laboratoire : |  |  | Laboratoire Rhône Auvergne - 29-31 rue des tâches - ZI mi-plaine - 69800 SAINT PRIEST
1/ | RENSEIGNEMENTS GENERAUX
| Opérateur : |  |  | F. Montet | [5 empty] | Nature du matériau : |  |  |  | GR 0/31.5
| Date de(s) essai(s) : |  |  | 21/01/2026 | [5 empty] | Météo : |  |  |  | Beau
| Partie de l'ouvrage : |  |  | CDR | [5 empty] | Plan de situation : |  |  |  | Oui
2/ | CRITERES DE CONFORMITE
Source des critères :
| Définition des critères / objectifs : |  |  |  | EV2 ≥ |  | 50 | Mpa
3/ | RESULTATS DES ESSAIS |  |  |  |  | Diametre de la plaque pour Kw: | [5 empty] | 600
| N° | Localisation de l'essai |  | Module EV2 |  |  | Observations
MPa
| 1 |  |  | 178
| 2 |  |  | 126
| 3 |  |  | 120
| 4 |  |  | 102
| 5 |  |  | 114
| 6 |  |  | 124
| 7 |  |  | 100
| 8 |  |  | 104
| Moyenne |  |  | 121 |  |  | 100.00 |  | % de valeurs ≥ au seuil requis
| Valeur mini |  |  | 100
| Valeur maxi |  |  | 178
4/ | CONCLUSION
Contrôle | [12 empty] | Nom |  | F. MONTET
Conforme | [12 empty] | Fonction |  | Technicien de laboratoire
6/ | COMMENTAIRES
Visa

## 041125 CdF Valence
|  |  | COMPTE RENDU D'ESSAIS | [11 empty] | St Fons Les Clochettes Cœur de Parc Lot 1
PORTANCES DES PLATES-FORMES DYNAPLAQUE (NF P 94-117-2 d'octobre 2004)
|  |  | PLD N° |  | 2 |  |  | RA P56C |  |  | 04/11/2025
[5 empty] | Chrono |  |  | N° d'affaire |  |  | Date de rédaction
Laboratoire : |  |  | Laboratoire Rhône Auvergne - 29-31 rue des tâches - ZI mi-plaine - 69800 SAINT PRIEST
1/ | RENSEIGNEMENTS GENERAUX
| Opérateur : |  |  | Sylvain LHOPITAL | [5 empty] | Nature du matériau : |  |  |  | Grave sableuse
| Date de(s) essai(s) : |  |  | 04/11/2025 | [5 empty] | Météo : |  |  |  | Couvert
| Partie de l'ouvrage : |  |  | CdF existante - rue de Valence | [5 empty] | Plan de situation : |  |  |  | Non
2/ | CRITERES DE CONFORMITE
Source des critères :
| Définition des critères / objectifs : |  |  |  | EV2 ≥ |  | 50 | Mpa
3/ | RESULTATS DES ESSAIS |  |  |  |  | Diametre de la plaque pour Kw: | [5 empty] | 600
| N° | Localisation de l'essai |  | Module EV2 |  |  | Observations
MPa
| 1 |  |  | 108
| 2 |  |  | 131
| 3 |  |  | 78
| 4 |  |  | 110
| 5 |  |  | 95
| 6 |  |  | 101
| 7 |  |  | 133
| 8 |  |  | 79
| 9 |  |  | 96
| 10 |  |  | 53
| Moyenne |  |  | 98.4 |  |  | 100.00 |  | % de valeurs ≥ au seuil requis
| Valeur mini |  |  | 53
| Valeur maxi |  |  | 133
4/ | CONCLUSION
Contrôle | [12 empty] | Nom |  | Sylvain LHOPITAL
Conforme | [12 empty] | Fonction |  | Chef de section laboratoire
6/ | COMMENTAIRES
Visa

## 210925 Arase
|  |  | COMPTE RENDU D'ESSAIS | [11 empty] | ST FONS - Les Clochettes Cœur de par lot 1
PORTANCES DES PLATES-FORMES DYNAPLAQUE (NF P 94-117-2 d'octobre 2004)
|  |  | PLD N° |  | 1 |  |  | RA P56C |  |  | 21/08/2025
[5 empty] | Chrono |  |  | N° d'affaire |  |  | Date de rédaction
Laboratoire : |  |  | Laboratoire Rhône Auvergne - 29-31 rue des tâches - ZI mi-plaine - 69800 SAINT PRIEST
1/ | RENSEIGNEMENTS GENERAUX
| Opérateur : |  |  | F. Montet | [5 empty] | Nature du matériau : |  |  |  | Matériaux du site
| Date de(s) essai(s) : |  |  | 21/08/2025 | [5 empty] | Météo : |  |  |  | Couvert
| Partie de l'ouvrage : |  |  | Arase place des palabres | [5 empty] | Plan de situation : |  |  |  | Oui
2/ | CRITERES DE CONFORMITE
Source des critères :
| Définition des critères / objectifs : |  |  |  | EV2 ≥ |  | 30 | Mpa
3/ | RESULTATS DES ESSAIS |  |  |  |  | Diametre de la plaque pour Kw: | [5 empty] | 600
| N° | Localisation de l'essai |  | Module EV2 |  |  | Observations
MPa
| 1 |  |  | 90
| 2 |  |  | 44
| 3 |  |  | 65
| 4 |  |  | 58
| 5 |  |  | 70
| 6 |  |  | 77
| 7 |  |  | 78
| 8 |  |  | 59
| 9 |  |  | 85
| 10 |  |  | 94
| 11 |  |  | 46
| 12 |  |  | 104
| 13 |  |  | 115
| 14 |  |  | 99
| 15 |  |  | 49
| Moyenne |  |  | 75.53333 |  |  | 100.00 |  | % de valeurs ≥ au seuil requis
| Valeur mini |  |  | 44
| Valeur maxi |  |  | 115
4/ | CONCLUSION
Contrôle | [12 empty] | Nom |  | F. MONTET
Conforme | [12 empty] | Fonction |  | Technicien de laboratoire
6/ | COMMENTAIRES
Visa