## Plan d'expérience
[10 empty] | Etude de la portance |  |  |  | Insensibilité à l'eau |  |  | Résistance à la compression |  | W% avant IPI | W% après IPI | W% après CBRi | Mesure gonflement à 4j
| Préparation sol |  |  |  | Quantités réactifs |  |  |  |  | t = 24 h |  | t = 48 h
Nomenclature | Teneur en eau OPN (%) | Masse humide (kg) | Masse eau (kg) | Masse sèche (kg) | % massique soja par rapport m(sèche) | masse soja (g) | [urée] = [CaCl2] (mol/L) | m(urée) (g) | m(CaCl2) (g) | IPI - 2 min | IPI - 4 min | IPI - 2 min | IPI - 4 min | CBRi - 2 min | CBRi - 4 min | CBRi / IPI | RC 24h | RC 48h
EICP-1-A | 16.2 | 6.837 | 0.953179 | 5.883821 | 0.25 | 14.70955 | 0.5 | 28.59537 | 52.90143 | 14 | 11 | 21 | 19 | [5 empty] | 13.6 | 13
EICP-1-B | 16.2 | 5.854 | 0.8161343 | 5.037866 | 0.25 | 12.59466 | 0.5 | 24.48403 | 45.29545 |  |  |  |  | 4 | 5 | 0.2631579 |  |  | 14.1 |  | 21.5 | 3.15
EICP-2-A | 16.2 | 6.835 | 0.9529002 | 5.8821 | 0.5 | 29.4105 | 0.5 | 28.58701 | 52.88596 | 11 | 11 | 20 | 18 | [5 empty] | 14 | 13.4
EICP-2-B | 16.2 | 5.855 | 0.8162737 | 5.038726 | 0.5 | 25.19363 | 0.5 | 24.48821 | 45.30319 |  |  |  |  | 5 | 4 | 0.2222222 |  |  | 14.6 |  | 20.9 | 2.27
EICP-3-A | 16.2 | 6.837 | 0.953179 | 5.883821 | 0.75 | 44.12866 | 0.5 | 28.59537 | 52.90143 | 18 | 16 | 22 | 21 | [5 empty] | 14 | 13.6
EICP-3-B | 16.2 | 5.856 | 0.8164131 | 5.039587 | 0.75 | 37.7969 | 0.5 | 24.49239 | 45.31093 |  |  |  |  | 9 | 8 | 0.3809524 |  |  | 15.1 |  | 20.9 | 1.58
EICP-4-A | 16.2 | 6.846 | 0.9544337 | 5.891566 | 1 | 58.91566 | 0.5 | 28.63301 | 52.97107 | 20 | 19 | 16 | 16 | [5 empty] | 15.4 | 14.7
EICP-4-B | 16.2 | 5.865 | 0.8176678 | 5.047332 | 1 | 50.47332 | 0.5 | 24.53003 | 45.38056 |  |  |  |  | 12 | 11 | 0.6875 |  |  | 15.5 |  | 20.5 | 0.97
EICP-5-A | 16.2 | 6.846 | 0.9544337 | 5.891566 | 0.5 | 29.45783 | 0.75 | 42.94952 | 79.45661 | 16 | 15 | 18 | 17 | [5 empty] | 14.8 | 14.6
EICP-5-B | 16.2 | 5.865 | 0.8176678 | 5.047332 | 0.5 | 25.23666 | 0.75 | 36.79505 | 68.07085 |  |  |  |  | 10 | 9 | 0.5294118 |  |  | 16 |  | 19.8 | 0.89
EICP-6-A | 16.2 | 6.87 | 0.9577797 | 5.91222 | 0.5 | 29.5611 | 1 | 57.46678 | 106.3135 | 12 | 11 | 10 | 14 | [5 empty] | 15.5 | 16.2
EICP-6-B | 16.2 | 5.889 | 0.8210138 | 5.067986 | 0.5 | 25.33993 | 1 | 49.26083 | 91.13253 |  |  |  |  | 14 | 12 | 0.8571429 |  |  | 16.2 |  | 18 | 0.63
EICP-NT-A | 16.2 | 5.889 | 0.8210138 | 5.067986 | 0 | 0 | 0 | 0 | 0 | 16 | 16 |  |  | 2 | 2 | 0.125 |  |  | 16.3 |  | 20.4 | 0.16
EICP-TCL-B | 16.2 | 5.856 | 0.8164131 | 5.039587 | 2% CAO |  |  |  |  | 26 | 23 |  |  | 19 | 21 | 0.9130435 |  |  | 13.6 |  | 22.6 | 1.54
Pour les points au naturel et à 2% de chaux(2 dernières lignes), on a tapé les IPI tout de suite (pas de 24h ou 48h)

## Données Matériau
Teneur en eau optimale (%) | 12
masse humide (kg) | 6
Masse H2O (kg) | 0.6428571
Volume d'eau (L) | 0.6428571
Concentration urée (mol/L) | 1
Masse Urée (g) | 38.57143
Concentration CaCl2 (mol/L) | 1
Masse CaCl2 (g) | 71.35714