## SC4
|  |  |  | COMPTE RENDU D'ESSAIS | [9 empty] | CD01 - RD975/RD29a Viriat - Ch. de la Gare Aménagement carrefour et giratoire
COUPE DE SONDAGE CAROTTE
|  |  |  | SC |  | n° | 4 | RA O03C |  | 2025-01-08
[7 empty] | Chrono | N° d'affaire |  | Date de rédaction
Laboratoire : |  |  |  | Région Rhône Alpes - 29-31 rue des Tâches - ZI Mi-Plaine - 69800 SAINT PRIEST
|  |  |  | Type et nom de l'ouvrage : | [7 empty] | Document de référence :
|  |  |  | Partie de l'ouvrage : | Giratoire |  |  |  | Sondeur : |  |  |  | F. Montet, S. Lhopital
1 / | Caractéristiques
| Procédé de sondage : |  |  |  | Carotteuse | [5 empty] | Photo :
| Diamètre de couronne : |  |  |  | 102 mm
| Date de sondage : |  |  |  | 2025-01-08 | [5 empty] | Profil n° :
|  |  |  | Arrêt de sondage : | 36 cm
2 / | Résultats du sondage et des identifications | [16 empty] | Enrobé Type 0/4 mm
| Profondeur |  |  | Identification visuelle |  |  |  |  | Photo | [5 empty] | Essais de laboratoire
| (cm) |  |  | Coupe |  | Description | [8 empty] | d | % | Compacité
|  |  |  | graphique |  | (nature, couleur, D, état…) | [9 empty] | vide | %
| 0 | [16 empty] | Enrobé Type 0/6 mm
Enrobés type 0/10
Enrobé Type 0/10 mm
|  |  | 5 | [14 empty] | Enrobé Type 0/14 mm
Enrobés type 0/14
10
Enrobés type 0/14
15
20
Enrobés type 0/14
25
30
35
40
45
50
3/ | COMMENTAIRES
Collage conforme | [11 empty] | Nom |  | F. MONTET
[12 empty] | Fonction |  | Technicien de laboratoire
Visa

## SC3
|  |  |  | COMPTE RENDU D'ESSAIS | [9 empty] | CD01 - RD975/RD29a Viriat - Ch. de la Gare Aménagement carrefour et giratoire
COUPE DE SONDAGE CAROTTE
|  |  |  | SC |  | n° | 3 | RA O03C |  | 2024-12-19
[7 empty] | Chrono | N° d'affaire |  | Date de rédaction
Laboratoire : |  |  |  | Région Rhône Alpes - 29-31 rue des Tâches - ZI Mi-Plaine - 69800 SAINT PRIEST
|  |  |  | Type et nom de l'ouvrage : | [7 empty] | Document de référence :
|  |  |  | Partie de l'ouvrage : | Giratoire |  |  |  | Sondeur : |  |  |  | F. Montet, S. Lhopital
1 / | Caractéristiques
| Procédé de sondage : |  |  |  | Carotteuse | [5 empty] | Photo :
| Diamètre de couronne : |  |  |  | 102 mm
| Date de sondage : |  |  |  | 2024-12-17 | [5 empty] | Profil n° :
|  |  |  | Arrêt de sondage : | 28,5 cm
2 / | Résultats du sondage et des identifications | [16 empty] | Enrobé Type 0/4 mm
| Profondeur |  |  | Identification visuelle |  |  |  |  | Photo | [5 empty] | Essais de laboratoire
| (cm) |  |  | Coupe |  | Description | [8 empty] | d | % | Compacité
|  |  |  | graphique |  | (nature, couleur, D, état…) | [9 empty] | vide | %
| 0 | [16 empty] | Enrobé Type 0/6 mm
Enrobés type 0/10
Enrobé Type 0/10 mm
|  |  | 5 | [14 empty] | Enrobé Type 0/14 mm
Enrobés type 0/14
10
Enrobés type 0/14
15
Enrobés type 0/14
20
25
30
35
40
45
50
3/ | COMMENTAIRES
Collage conforme | [11 empty] | Nom |  | F. MONTET
[12 empty] | Fonction |  | Technicien de laboratoire
Visa

## SC2
|  |  |  | COMPTE RENDU D'ESSAIS | [9 empty] | CD01 - RD975/RD29a Viriat - Ch. de la Gare Aménagement carrefour et giratoire
COUPE DE SONDAGE CAROTTE
|  |  |  | SC |  | n° | 2 | RA O03C |  | 2024-12-19
[7 empty] | Chrono | N° d'affaire |  | Date de rédaction
Laboratoire : |  |  |  | Région Rhône Alpes - 29-31 rue des Tâches - ZI Mi-Plaine - 69800 SAINT PRIEST
|  |  |  | Type et nom de l'ouvrage : | [7 empty] | Document de référence :
|  |  |  | Partie de l'ouvrage : | Giratoire |  |  |  | Sondeur : |  |  |  | F. Montet, S. Lhopital
1 / | Caractéristiques
| Procédé de sondage : |  |  |  | Carotteuse | [5 empty] | Photo :
| Diamètre de couronne : |  |  |  | 102 mm
| Date de sondage : |  |  |  | 2024-12-17 | [5 empty] | Profil n° :
|  |  |  | Arrêt de sondage : | 27 cm
2 / | Résultats du sondage et des identifications | [16 empty] | Enrobé Type 0/4 mm
| Profondeur |  |  | Identification visuelle |  |  |  |  | Photo | [5 empty] | Essais de laboratoire
| (cm) |  |  | Coupe |  | Description | [8 empty] | d | % | Compacité
|  |  |  | graphique |  | (nature, couleur, D, état…) | [9 empty] | vide | %
| 0 | [16 empty] | Enrobé Type 0/6 mm
Enrobés type 0/10
Enrobé Type 0/10 mm
|  |  | 5 |  |  | Enrobés type 0/14 | [11 empty] | Enrobé Type 0/14 mm
10
Enrobés type 0/14
15
Enrobés type 0/14
20
25
30
35
40
45
50
3/ | COMMENTAIRES
Collage conforme | [11 empty] | Nom |  | F. MONTET
[12 empty] | Fonction |  | Technicien de laboratoire
Visa

## SC1
|  |  |  | COMPTE RENDU D'ESSAIS | [9 empty] | CD01 - RD975/RD29a Viriat - Ch. de la Gare Aménagement carrefour et giratoire
COUPE DE SONDAGE CAROTTE
|  |  |  | SC |  | n° | 1 | RA O03C |  | 2024-12-19
[7 empty] | Chrono | N° d'affaire |  | Date de rédaction
Laboratoire : |  |  |  | Région Rhône Alpes - 29-31 rue des Tâches - ZI Mi-Plaine - 69800 SAINT PRIEST
|  |  |  | Type et nom de l'ouvrage : | [7 empty] | Document de référence :
|  |  |  | Partie de l'ouvrage : | Giratoire |  |  |  | Sondeur : |  |  |  | F. Montet, S. Lhopital
1 / | Caractéristiques
| Procédé de sondage : |  |  |  | Carotteuse | [5 empty] | Photo :
| Diamètre de couronne : |  |  |  | 102 mm
| Date de sondage : |  |  |  | 2024-12-17 | [5 empty] | Profil n° :
|  |  |  | Arrêt de sondage : | 31 cm
2 / | Résultats du sondage et des identifications | [16 empty] | Enrobé Type 0/4 mm
| Profondeur |  |  | Identification visuelle |  |  |  |  | Photo | [5 empty] | Essais de laboratoire
| (cm) |  |  | Coupe |  | Description | [8 empty] | d | % | Compacité
|  |  |  | graphique |  | (nature, couleur, D, état…) | [9 empty] | vide | %
| 0 | [16 empty] | Enrobé Type 0/6 mm
Enrobés type 0/10
Enrobé Type 0/10 mm
|  |  | 5 |  |  | Enrobés type 0/14 | [11 empty] | Enrobé Type 0/14 mm
10
Enrobés type 0/14
15
20
Enrobés type 0/14
25
30
35
40
45
50
3/ | COMMENTAIRES
Collage conforme | [11 empty] | Nom |  | F. MONTET
[12 empty] | Fonction |  | Technicien de laboratoire
Visa