## SC8
|  |  |  | COMPTE RENDU D'ESSAIS | [9 empty] | Rillieux - les balcons de Sermenaz
COUPE DE SONDAGE CAROTTE
|  |  |  | SC |  | n° | 8 | RA L2HC |  | 2023-12-18
[7 empty] | Chrono | N° d'affaire |  | Date de rédaction
Laboratoire : |  |  |  | Région Rhône Alpes - 29-31 rue des Tâches - ZI Mi-Plaine - 69800 SAINT PRIEST
|  |  |  | Type et nom de l'ouvrage : | Voirie | [6 empty] | Document de référence :
|  |  |  | Partie de l'ouvrage : | Cours Rouget de l'Isle et rue Mérieux |  |  |  | Sondeur : |  |  |  | F. Montet
1 - | Caractéristiques
| Procédé de sondage : |  |  |  | Carotteuse | [5 empty] | Photo :
| Diamètre de couronne : |  |  |  | 100 mm
| Date de sondage : |  |  |  | 2023-12-18 | [5 empty] | Profil n° : |  | Rue Mérieux
|  |  |  | Arrêt de sondage : | 12 cm
2 - | Résultats du sondage et des identifications | [16 empty] | Enrobé Type 0/4 mm
| Profondeur |  |  | Identification visuelle |  |  |  |  | Photo | [5 empty] | Essais de laboratoire
| (cm) |  |  | Coupe |  | Description | [8 empty] | d | % | Compacité
|  |  |  | graphique |  | (nature, couleur, D, état…) | [9 empty] | vide | %
| 0 | [16 empty] | Enrobé Type 0/6 mm
BBSG 0/10 Cl3
Enrobé Type 0/10 mm
|  |  | 5 | [14 empty] | Enrobé Type 0/14 mm
Enrobé type 0/14
10
15
20
25
30
35
40
45
50
3/ | COMMENTAIRES | [9 empty] | Nom |  |  | F. MONTET
Collage conforme | [10 empty] | Fonction |  |  | Technicien de laboratoire
Visa

## SC7
|  |  |  | COMPTE RENDU D'ESSAIS | [9 empty] | Rillieux - les balcons de Sermenaz
COUPE DE SONDAGE CAROTTE
|  |  |  | SC |  | n° | 7 | RA L2HC |  | 2023-12-18
[7 empty] | Chrono | N° d'affaire |  | Date de rédaction
Laboratoire : |  |  |  | Région Rhône Alpes - 29-31 rue des Tâches - ZI Mi-Plaine - 69800 SAINT PRIEST
|  |  |  | Type et nom de l'ouvrage : | Voirie | [6 empty] | Document de référence :
|  |  |  | Partie de l'ouvrage : | Cours Rouget de l'Isle et rue Mérieux |  |  |  | Sondeur : |  |  |  | F. Montet
1 - | Caractéristiques
| Procédé de sondage : |  |  |  | Carotteuse | [5 empty] | Photo :
| Diamètre de couronne : |  |  |  | 100 mm
| Date de sondage : |  |  |  | 2023-12-18 | [5 empty] | Profil n° : |  | 105 Cours Rouget de l'Isle
|  |  |  | Arrêt de sondage : | 13,5 cm
2 - | Résultats du sondage et des identifications | [16 empty] | Enrobé Type 0/4 mm
| Profondeur |  |  | Identification visuelle |  |  |  |  | Photo | [5 empty] | Essais de laboratoire
| (cm) |  |  | Coupe |  | Description | [8 empty] | d | % | Compacité
|  |  |  | graphique |  | (nature, couleur, D, état…) | [9 empty] | vide | %
| 0 | [16 empty] | Enrobé Type 0/6 mm
BBSG 0/10 Cl3
Enrobé Type 0/10 mm
|  |  | 5 | [14 empty] | Enrobé Type 0/14 mm
Enrobé type 0/14
10
15
20
25
30
35
40
45
50
3/ | COMMENTAIRES | [9 empty] | Nom |  |  | F. MONTET
Collage conforme | [10 empty] | Fonction |  |  | Technicien de laboratoire
Visa

## SC6
|  |  |  | COMPTE RENDU D'ESSAIS | [9 empty] | Rillieux - les balcons de Sermenaz
COUPE DE SONDAGE CAROTTE
|  |  |  | SC |  | n° | 6 | RA L2HC |  | 2023-12-18
[7 empty] | Chrono | N° d'affaire |  | Date de rédaction
Laboratoire : |  |  |  | Région Rhône Alpes - 29-31 rue des Tâches - ZI Mi-Plaine - 69800 SAINT PRIEST
|  |  |  | Type et nom de l'ouvrage : | Voirie | [6 empty] | Document de référence :
|  |  |  | Partie de l'ouvrage : | Cours Rouget de l'Isle et rue Mérieux |  |  |  | Sondeur : |  |  |  | F. Montet
1 - | Caractéristiques
| Procédé de sondage : |  |  |  | Carotteuse | [5 empty] | Photo :
| Diamètre de couronne : |  |  |  | 100 mm
| Date de sondage : |  |  |  | 2023-12-18 | [5 empty] | Profil n° : |  | 20 cours Rouget de L'Isle
|  |  |  | Arrêt de sondage : | 15 cm
2 - | Résultats du sondage et des identifications | [16 empty] | Enrobé Type 0/4 mm
| Profondeur |  |  | Identification visuelle |  |  |  |  | Photo | [5 empty] | Essais de laboratoire
| (cm) |  |  | Coupe |  | Description | [8 empty] | d | % | Compacité
|  |  |  | graphique |  | (nature, couleur, D, état…) | [9 empty] | vide | %
| 0 | [16 empty] | Enrobé Type 0/6 mm
BBSG 0/10 Cl3
Enrobé Type 0/10 mm
|  |  | 5 | [14 empty] | Enrobé Type 0/14 mm
Enrobé type 0/14
10
15
20
25
30
35
40
45
50
3/ | COMMENTAIRES | [9 empty] | Nom |  |  | F. MONTET
Collage conforme | [10 empty] | Fonction |  |  | Technicien de laboratoire
Visa

## SC5
|  |  |  | COMPTE RENDU D'ESSAIS | [9 empty] | Rillieux - les balcons de Sermenaz
COUPE DE SONDAGE CAROTTE
|  |  |  | SC |  | n° | 5 | RA L2HC |  | 2022-06-22
[7 empty] | Chrono | N° d'affaire |  | Date de rédaction
Laboratoire : |  |  |  | Région Rhône Alpes - 29-31 rue des Tâches - ZI Mi-Plaine - 69800 SAINT PRIEST
|  |  |  | Type et nom de l'ouvrage : | Voirie | [6 empty] | Document de référence :
|  |  |  | Partie de l'ouvrage : |  |  |  |  | Sondeur : |  |  |  | F. Montet
1 - | Caractéristiques
| Procédé de sondage : |  |  |  | Carotteuse | [5 empty] | Photo :
| Diamètre de couronne : |  |  |  | 130 mm
| Date de sondage : |  |  |  | 2022-06-20 | [5 empty] | Profil n° :
|  |  |  | Arrêt de sondage : | 9
2 - | Résultats du sondage et des identifications | [16 empty] | Enrobé Type 0/4 mm
| Profondeur |  |  | Identification visuelle |  |  |  |  | Photo | [5 empty] | Essais de laboratoire
| (cm) |  |  | Coupe |  | Description | [8 empty] | d | % | Compacité
|  |  |  | graphique |  | (nature, couleur, D, état…) | [9 empty] | vide | %
| 0 | [16 empty] | Enrobé Type 0/6 mm
GB 0/14 Cl3
Enrobé Type 0/10 mm
|  |  | 5 | [14 empty] | Enrobé Type 0/14 mm
10
15
20
25
30
35
40
45
50
3/ | COMMENTAIRES | [9 empty] | Nom |  |  | F. MONTET
[11 empty] | Fonction |  |  | Technicien de laboratoire
Visa

## SC4
|  |  |  | COMPTE RENDU D'ESSAIS | [9 empty] | Rillieux - les balcons de Sermenaz
COUPE DE SONDAGE CAROTTE
|  |  |  | SC |  | n° | 4 | RA L2HC |  | 2022-06-22
[7 empty] | Chrono | N° d'affaire |  | Date de rédaction
Laboratoire : |  |  |  | Région Rhône Alpes - 29-31 rue des Tâches - ZI Mi-Plaine - 69800 SAINT PRIEST
|  |  |  | Type et nom de l'ouvrage : | Voirie | [6 empty] | Document de référence :
|  |  |  | Partie de l'ouvrage : |  |  |  |  | Sondeur : |  |  |  | F. Montet
1 - | Caractéristiques
| Procédé de sondage : |  |  |  | Carotteuse | [5 empty] | Photo :
| Diamètre de couronne : |  |  |  | 130 mm
| Date de sondage : |  |  |  | 2022-06-20 | [5 empty] | Profil n° :
|  |  |  | Arrêt de sondage : | 8
2 - | Résultats du sondage et des identifications | [16 empty] | Enrobé Type 0/4 mm
| Profondeur |  |  | Identification visuelle |  |  |  |  | Photo | [5 empty] | Essais de laboratoire
| (cm) |  |  | Coupe |  | Description | [8 empty] | d | % | Compacité
|  |  |  | graphique |  | (nature, couleur, D, état…) | [9 empty] | vide | %
| 0 | [16 empty] | Enrobé Type 0/6 mm
GB 0/14 Cl3
Enrobé Type 0/10 mm
|  |  | 5 | [14 empty] | Enrobé Type 0/14 mm
10
15
20
25
30
35
40
45
50
3/ | COMMENTAIRES | [9 empty] | Nom |  |  | F. MONTET
[11 empty] | Fonction |  |  | Technicien de laboratoire
Visa

## SC3
|  |  |  | COMPTE RENDU D'ESSAIS | [9 empty] | Rillieux - les balcons de Sermenaz
COUPE DE SONDAGE CAROTTE
|  |  |  | SC |  | n° | 3 | RA L2HC |  | 2022-06-22
[7 empty] | Chrono | N° d'affaire |  | Date de rédaction
Laboratoire : |  |  |  | Région Rhône Alpes - 29-31 rue des Tâches - ZI Mi-Plaine - 69800 SAINT PRIEST
|  |  |  | Type et nom de l'ouvrage : | Voirie | [6 empty] | Document de référence :
|  |  |  | Partie de l'ouvrage : |  |  |  |  | Sondeur : |  |  |  | F. Montet
1 - | Caractéristiques
| Procédé de sondage : |  |  |  | Carotteuse | [5 empty] | Photo :
| Diamètre de couronne : |  |  |  | 130 mm
| Date de sondage : |  |  |  | 2022-06-20 | [5 empty] | Profil n° :
|  |  |  | Arrêt de sondage : | 8
2 - | Résultats du sondage et des identifications | [16 empty] | Enrobé Type 0/4 mm
| Profondeur |  |  | Identification visuelle |  |  |  |  | Photo | [5 empty] | Essais de laboratoire
| (cm) |  |  | Coupe |  | Description | [8 empty] | d | % | Compacité
|  |  |  | graphique |  | (nature, couleur, D, état…) | [9 empty] | vide | %
| 0 | [16 empty] | Enrobé Type 0/6 mm
GB 0/14 Cl3
Enrobé Type 0/10 mm
|  |  | 5 | [14 empty] | Enrobé Type 0/14 mm
10
15
20
25
30
35
40
45
50
3/ | COMMENTAIRES | [9 empty] | Nom |  |  | F. MONTET
[11 empty] | Fonction |  |  | Technicien de laboratoire
Visa

## SC2
|  |  |  | COMPTE RENDU D'ESSAIS | [9 empty] | Rillieux - les balcons de Sermenaz
COUPE DE SONDAGE CAROTTE
|  |  |  | SC |  | n° | 2 | RA L2HC |  | 2022-06-22
[7 empty] | Chrono | N° d'affaire |  | Date de rédaction
Laboratoire : |  |  |  | Région Rhône Alpes - 29-31 rue des Tâches - ZI Mi-Plaine - 69800 SAINT PRIEST
|  |  |  | Type et nom de l'ouvrage : | Voirie | [6 empty] | Document de référence :
|  |  |  | Partie de l'ouvrage : |  |  |  |  | Sondeur : |  |  |  | F. Montet
1 - | Caractéristiques
| Procédé de sondage : |  |  |  | Carotteuse | [5 empty] | Photo :
| Diamètre de couronne : |  |  |  | 130 mm
| Date de sondage : |  |  |  | 2022-06-20 | [5 empty] | Profil n° :
|  |  |  | Arrêt de sondage : | 9
2 - | Résultats du sondage et des identifications | [16 empty] | Enrobé Type 0/4 mm
| Profondeur |  |  | Identification visuelle |  |  |  |  | Photo | [5 empty] | Essais de laboratoire
| (cm) |  |  | Coupe |  | Description | [8 empty] | d | % | Compacité
|  |  |  | graphique |  | (nature, couleur, D, état…) | [9 empty] | vide | %
| 0 | [16 empty] | Enrobé Type 0/6 mm
GB 0/14 Cl3
Enrobé Type 0/10 mm
|  |  | 5 | [14 empty] | Enrobé Type 0/14 mm
10
15
20
25
30
35
40
45
50
3/ | COMMENTAIRES | [9 empty] | Nom |  |  | F. MONTET
[11 empty] | Fonction |  |  | Technicien de laboratoire
Visa

## SC1
|  |  |  | COMPTE RENDU D'ESSAIS | [9 empty] | Rillieux - les balcons de Sermenaz
COUPE DE SONDAGE CAROTTE
|  |  |  | SC |  | n° | 1 | RA L2HC |  | 2022-06-22
[7 empty] | Chrono | N° d'affaire |  | Date de rédaction
Laboratoire : |  |  |  | Région Rhône Alpes - 29-31 rue des Tâches - ZI Mi-Plaine - 69800 SAINT PRIEST
|  |  |  | Type et nom de l'ouvrage : | Voirie | [6 empty] | Document de référence :
|  |  |  | Partie de l'ouvrage : |  |  |  |  | Sondeur : |  |  |  | F. Montet
1 - | Caractéristiques
| Procédé de sondage : |  |  |  | Carotteuse | [5 empty] | Photo :
| Diamètre de couronne : |  |  |  | 130 mm
| Date de sondage : |  |  |  | 2022-06-20 | [5 empty] | Profil n° :
|  |  |  | Arrêt de sondage : | 8.5
2 - | Résultats du sondage et des identifications | [16 empty] | Enrobé Type 0/4 mm
| Profondeur |  |  | Identification visuelle |  |  |  |  | Photo | [5 empty] | Essais de laboratoire
| (cm) |  |  | Coupe |  | Description | [8 empty] | d | % | Compacité
|  |  |  | graphique |  | (nature, couleur, D, état…) | [9 empty] | vide | %
| 0 | [16 empty] | Enrobé Type 0/6 mm
GB 0/14 Cl3
Enrobé Type 0/10 mm
|  |  | 5 | [14 empty] | Enrobé Type 0/14 mm
10
15
20
25
30
35
40
45
50
3/ | COMMENTAIRES | [9 empty] | Nom |  |  | F. MONTET
[11 empty] | Fonction |  |  | Technicien de laboratoire
Visa