## 290824 BBSG
|  |  |  | COMPTE RENDU D'ESSAIS | [10 empty] | IDEX - Oyonnax
MESURE DE LA MASSE VOLUMIQUE DES MATERIAUX EN PLACE PAR GAMMADENSIMETRE appliquée aux produits hydrocarbonés (NF P 98-241-1)
|  |  |  | DE n° |  | 2 | RA O60A |  |  |  | 2024-09-02
[6 empty] | N°Chrono | N° d'affaire |  |  |  | Date de rédaction
Laboratoire : |  |  |  | Laboratoire Rhône Auvergne - 29-31 rue des tâches - ZI mi-plaine - 69800 SAINT PRIEST
1/ | RENSEIGNEMENTS GENERAUX
| Opérateur : |  |  | F. Montet |  |  |  | Produit contrôlé : | [5 empty] | BBSG 0/10 Classe 3
| Date de l'essai : |  |  | 29/08/2024 |  |  |  | N° formule : |  |  | 100PA20 |  |  | Epaisseur de la couche : |  | 5 cm
| Couche : |  |  | Roulement |  |  |  | Lieu de fabrication : | [5 empty] | SEG
| Date de mise en œuvre: |  |  | 29/08/2024 |  |  |  | Section contrôlée : | [5 empty] | Rue du capitaine Montréal
| Gammadensimètre : |  |  | Humbolt-9340 |  |  |  | Conditions météorologiques : | [5 empty] | Beau
| Date du dernier calibrage : |  |  | Mars 2024 |  |  |  | Profondeur de mesure : | [5 empty] | Rétrodiffusion
| Atelier de mise en œuvre : |  |  | Mini-finisseur, Hamm hd14
2/ | CRITERES DE CONFORMITE
Source des critères :
| Définition des critères / objectifs : | [7 empty] | 4 | ≤ % de vide ≤ |  |  | 8
3/ | RESULTATS DES ESSAIS |  |  |  | Masse volumique réelle de l'enrobé (MVRE) : | [6 empty] | 2.482 |  |  | g/cm3
| N° | N° | Position |  |  | Masse volumique (g/cm3) | Compacités |  |  | Vides |  |  | Observations
| Essai | Profils | G | A | D |  | % |  |  | %
| 1 |  |  |  |  | 2.289 | 92.2 |  |  | 7.8
| 2 |  |  |  |  | 2.291 | 92.3 |  |  | 7.7
| 3 |  |  |  |  | 2.314 | 93.2 |  |  | 6.8
| 4 |  |  |  |  | 2.314 | 93.2 |  |  | 6.8
| 5 |  |  |  |  | 2.3 | 92.7 |  |  | 7.3
| 6 |  |  |  |  | 2.293 | 92.4 |  |  | 7.6
| 7 |  |  |  |  | 2.305 | 92.9 |  |  | 7.1
| 8 |  |  |  |  | 2.285 | 92.1 |  |  | 7.9
| 9 |  |  |  |  | 2.308 | 93 |  |  | 7
| 10 |  |  |  |  | 2.325 | 93.7 |  |  | 6.3
| Moyenne |  |  |  |  | 2.3 | 92.77 |  |  | 7.23
| Pourcentage de valeurs conformes : |  |  |  |  | 100
4/ | CONCLUSIONS
Contrôle | [12 empty] | Nom |  | F. MONTET
Conforme | [12 empty] | Fonction |  | Technicien de laboratoire
6/ | COMMENTAIRES
Visa

## 290824
|  |  |  | COMPTE RENDU D'ESSAIS | [10 empty] | IDEX - Oyonnax
MESURE DE LA MASSE VOLUMIQUE DES MATERIAUX EN PLACE PAR GAMMADENSIMETRE appliquée aux produits hydrocarbonés (NF P 98-241-1)
|  |  |  | DE n° |  | 1 | RA O60A |  |  |  | 2024-09-02
[6 empty] | N°Chrono | N° d'affaire |  |  |  | Date de rédaction
Laboratoire : |  |  |  | Laboratoire Rhône Auvergne - 29-31 rue des tâches - ZI mi-plaine - 69800 SAINT PRIEST
1/ | RENSEIGNEMENTS GENERAUX
| Opérateur : |  |  | F. Montet |  |  |  | Produit contrôlé : | [5 empty] | GB 0/14 Classe 3
| Date de l'essai : |  |  | 29/08/2024 |  |  |  | N° formule : |  |  | 143PA30 |  |  | Epaisseur de la couche : |  | 8 cm
| Couche : |  |  | Roulement provisoire |  |  |  | Lieu de fabrication : | [5 empty] | SEG
| Date de mise en œuvre: |  |  | 29/08/2024 |  |  |  | Section contrôlée : | [5 empty] | Route de la forge
| Gammadensimètre : |  |  | Humbolt-9340 |  |  |  | Conditions météorologiques : | [5 empty] | Beau
| Date du dernier calibrage : |  |  | Mars 2024 |  |  |  | Profondeur de mesure : | [5 empty] | 5cm
| Atelier de mise en œuvre : |  |  | Mini-finisseur, hamm hd14
2/ | CRITERES DE CONFORMITE
Source des critères :
| Définition des critères / objectifs : | [7 empty] | 0 | ≤ % de vide ≤ |  |  | 9
3/ | RESULTATS DES ESSAIS |  |  |  | Masse volumique réelle de l'enrobé (MVRE) : | [6 empty] | 2.496 |  |  | g/cm3
| N° | N° | Position |  |  | Masse volumique (g/cm3) | Compacités |  |  | Vides |  |  | Observations
| Essai | Profils | G | A | D |  | % |  |  | %
| 1 |  |  |  |  | 2.297 | 92 |  |  | 8
| 2 |  |  |  |  | 2.317 | 92.8 |  |  | 7.2
| 3 |  |  |  |  | 2.321 | 93 |  |  | 7
| 4 |  |  |  |  | 2.346 | 94 |  |  | 6
| 5 |  |  |  |  | 2.366 | 94.8 |  |  | 5.2
| 6 |  |  |  |  | 2.332 | 93.4 |  |  | 6.6
| 7 |  |  |  |  | 2.346 | 94 |  |  | 6
| 8 |  |  |  |  | 2.3 | 92.1 |  |  | 7.9
| 9 |  |  |  |  | 2.341 | 93.8 |  |  | 6.2
| 10 |  |  |  |  | 2.308 | 92.5 |  |  | 7.5
| 11 |  |  |  |  | 2.333 | 93.5 |  |  | 6.5
| 12 |  |  |  |  | 2.296 | 92 |  |  | 8
| 13 |  |  |  |  | 2.345 | 94 |  |  | 6
| 14 |  |  |  |  | 2.285 | 91.5 |  |  | 8.5
| 15 |  |  |  |  | 2.305 | 92.3 |  |  | 7.7
| 16 |  |  |  |  | 2.296 | 92 |  |  | 8
| Moyenne |  |  |  |  | 2.32 | 92.98 |  |  | 7.02
| Pourcentage de valeurs conformes : |  |  |  |  | 100
4/ | CONCLUSIONS
Contrôle | [12 empty] | Nom |  | F. MONTET
Conforme | [12 empty] | Fonction |  | Technicien de laboratoire
6/ | COMMENTAIRES
Visa