## 210525 BBSG batiment
|  |  |  | COMPTE RENDU D'ESSAIS | [10 empty] | Ternay Getnow PF Ancycla
MESURE DE LA MASSE VOLUMIQUE DES MATERIAUX EN PLACE PAR GAMMADENSIMETRE appliquée aux produits hydrocarbonés (NF P 98-241-1)
|  |  |  | DE n° |  | 6 | RA O1JC |  |  |  | 21/05/2025
[6 empty] | N°Chrono | N° d'affaire |  |  |  | Date de rédaction
Laboratoire : |  |  |  | Laboratoire Rhône Auvergne - 29-31 rue des tâches - ZI mi-plaine - 69800 SAINT PRIEST
1/ | RENSEIGNEMENTS GENERAUX
| Opérateur : |  |  | F. Montet |  |  |  | Produit contrôlé : | [5 empty] | BBSG 0/10 Classe 3
| Date de l'essai : |  |  | 21/05/2025 |  |  |  | N° formule : |  |  | 134 |  |  | Epaisseur de la couche : |  | 6 cm
| Couche : |  |  | Roulement |  |  |  | Lieu de fabrication : | [5 empty] | EOL
| Date de mise en œuvre: |  |  | 21/05/2025 |  |  |  | Section contrôlée : | [5 empty] | Bâtiment
| Gammadensimètre : |  |  | Humbolt-9340 |  |  |  | Conditions météorologiques : | [5 empty] | Beau
| Date du dernier calibrage : |  |  | Avril 2025 |  |  |  | Profondeur de mesure : | [5 empty] | Rétrodiffusion
| Atelier de mise en œuvre : |  |  | Finisseur Volvo titan P7820C, Bomag bw161ad, bomag bw120ad
2/ | CRITERES DE CONFORMITE
Source des critères :
| Définition des critères / objectifs : | [7 empty] | 4 | ≤ % de vide ≤ |  |  | 8
3/ | RESULTATS DES ESSAIS |  |  |  | Masse volumique réelle de l'enrobé (MVRE) : | [6 empty] | 2.448 |  |  | g/cm3
| N° | N° | Position |  |  | Masse volumique (g/cm3) | Compacités |  |  | Vides |  |  | Observations
| Essai | Profils | G | A | D |  | % |  |  | %
| 1 |  |  |  |  | 2.315 | 94.6 |  |  | 5.4
| 2 |  |  |  |  | 2.256 | 92.2 |  |  | 7.8
| 3 |  |  |  |  | 2.304 | 94.1 |  |  | 5.9
| 4 |  |  |  |  | 2.323 | 94.9 |  |  | 5.1
| 5 |  |  |  |  | 2.252 | 92 |  |  | 8
| 6 |  |  |  |  | 2.284 | 93.3 |  |  | 6.7
| 7 |  |  |  |  | 2.278 | 93.1 |  |  | 6.9
| 8 |  |  |  |  | 2.295 | 93.8 |  |  | 6.2
| 9 |  |  |  |  | 2.273 | 92.9 |  |  | 7.1
| 10 |  |  |  |  | 2.285 | 93.3 |  |  | 6.7
| 11 |  |  |  |  | 2.275 | 92.9 |  |  | 7.1
| 12 |  |  |  |  | 2.327 | 95.1 |  |  | 4.9
| 13 |  |  |  |  | 2.269 | 92.7 |  |  | 7.3
| 14 |  |  |  |  | 2.3 | 94 |  |  | 6
| 15 |  |  |  |  | 2.281 | 93.2 |  |  | 6.8
| 16 |  |  |  |  | 2.271 | 92.8 |  |  | 7.2
| 17 |  |  |  |  | 2.298 | 93.9 |  |  | 6.1
| 18 |  |  |  |  | 2.312 | 94.4 |  |  | 5.6
| 19 |  |  |  |  | 2.257 | 92.2 |  |  | 7.8
| 20 |  |  |  |  | 2.284 | 93.3 |  |  | 6.7
| Moyenne |  |  |  |  | 2.29 | 93.44 |  |  | 6.56
| Pourcentage de valeurs conformes : |  |  |  |  | 100
4/ | CONCLUSIONS
Contrôle | [12 empty] | Nom |  | F. MONTET
Conforme | [12 empty] | Fonction |  | Technicien de laboratoire
6/ | COMMENTAIRES
Visa

## 210525 GB batiment
|  |  |  | COMPTE RENDU D'ESSAIS | [10 empty] | Ternay Getnow PF Ancycla
MESURE DE LA MASSE VOLUMIQUE DES MATERIAUX EN PLACE PAR GAMMADENSIMETRE appliquée aux produits hydrocarbonés (NF P 98-241-1)
|  |  |  | DE n° |  | 5 | RA O1JC |  |  |  | 21/05/2025
[6 empty] | N°Chrono | N° d'affaire |  |  |  | Date de rédaction
Laboratoire : |  |  |  | Laboratoire Rhône Auvergne - 29-31 rue des tâches - ZI mi-plaine - 69800 SAINT PRIEST
1/ | RENSEIGNEMENTS GENERAUX
| Opérateur : |  |  | F. Montet |  |  |  | Produit contrôlé : | [5 empty] | GB 0/14 Classe 3
| Date de l'essai : |  |  | 21/05/2025 |  |  |  | N° formule : |  |  | 231 |  |  | Epaisseur de la couche : |  | 8 cm
| Couche : |  |  | Base |  |  |  | Lieu de fabrication : | [5 empty] | EOL
| Date de mise en œuvre: |  |  | 21/05/2025 |  |  |  | Section contrôlée : | [5 empty] | Bâtiment
| Gammadensimètre : |  |  | Humbolt-9340 |  |  |  | Conditions météorologiques : | [5 empty] | Beau
| Date du dernier calibrage : |  |  | Avril 2025 |  |  |  | Profondeur de mesure : | [5 empty] | 5cm
| Atelier de mise en œuvre : |  |  | Finisseur Volvo titan p7820C, bomag bw120ad, Bomag bw161ad
2/ | CRITERES DE CONFORMITE
Source des critères :
| Définition des critères / objectifs : | [7 empty] | 0 | ≤ % de vide ≤ |  |  | 9
3/ | RESULTATS DES ESSAIS |  |  |  | Masse volumique réelle de l'enrobé (MVRE) : | [6 empty] | 2.487 |  |  | g/cm3
| N° | N° | Position |  |  | Masse volumique (g/cm3) | Compacités |  |  | Vides |  |  | Observations
| Essai | Profils | G | A | D |  | % |  |  | %
| 1 |  |  |  |  | 2.362 | 95 |  |  | 5
| 2 |  |  |  |  | 2.365 | 95.1 |  |  | 4.9
| 3 |  |  |  |  | 2.333 | 93.8 |  |  | 6.2
| 4 |  |  |  |  | 2.273 | 91.4 |  |  | 8.6
| 5 |  |  |  |  | 2.331 | 93.7 |  |  | 6.3
| 6 |  |  |  |  | 2.285 | 91.9 |  |  | 8.1
| 7 |  |  |  |  | 2.325 | 93.5 |  |  | 6.5
| 8 |  |  |  |  | 2.342 | 94.2 |  |  | 5.8
| 9 |  |  |  |  | 2.333 | 93.8 |  |  | 6.2
| 10 |  |  |  |  | 2.283 | 91.8 |  |  | 8.2
| 11 |  |  |  |  | 2.313 | 93 |  |  | 7
| 12 |  |  |  |  | 2.305 | 92.7 |  |  | 7.3
| Moyenne |  |  |  |  | 2.32 | 93.32 |  |  | 6.67
| Pourcentage de valeurs conformes : |  |  |  |  | 100
4/ | CONCLUSIONS
Contrôle | [12 empty] | Nom |  | F. MONTET
Conforme | [12 empty] | Fonction |  | Technicien de laboratoire
6/ | COMMENTAIRES
Visa

## 200525 BBSG Gde plateforme
|  |  |  | COMPTE RENDU D'ESSAIS | [10 empty] | Ternay Getnow PF Ancycla
MESURE DE LA MASSE VOLUMIQUE DES MATERIAUX EN PLACE PAR GAMMADENSIMETRE appliquée aux produits hydrocarbonés (NF P 98-241-1)
|  |  |  | DE n° |  | 4 | RA O1JC |  |  |  | 20/05/2025
[6 empty] | N°Chrono | N° d'affaire |  |  |  | Date de rédaction
Laboratoire : |  |  |  | Laboratoire Rhône Auvergne - 29-31 rue des tâches - ZI mi-plaine - 69800 SAINT PRIEST
1/ | RENSEIGNEMENTS GENERAUX
| Opérateur : |  |  | F. Montet |  |  |  | Produit contrôlé : | [5 empty] | BBSG 0/10 Classe 3
| Date de l'essai : |  |  | 20/05/2025 |  |  |  | N° formule : |  |  | 134 |  |  | Epaisseur de la couche : |  | 6 cm
| Couche : |  |  | Roulement |  |  |  | Lieu de fabrication : | [5 empty] | EOL
| Date de mise en œuvre: |  |  | 20/05/2025 |  |  |  | Section contrôlée : | [5 empty] | Grande plate-forme
| Gammadensimètre : |  |  | Humbolt-9340 |  |  |  | Conditions météorologiques : | [5 empty] | Beau
| Date du dernier calibrage : |  |  | Avril 2025 |  |  |  | Profondeur de mesure : | [5 empty] | Rétrodiffusion
| Atelier de mise en œuvre : |  |  | Finisseur Volvo titan P7820C, Bomag bw161ad, bomag bw120ad
2/ | CRITERES DE CONFORMITE
Source des critères :
| Définition des critères / objectifs : | [7 empty] | 4 | ≤ % de vide ≤ |  |  | 8
3/ | RESULTATS DES ESSAIS |  |  |  | Masse volumique réelle de l'enrobé (MVRE) : | [6 empty] | 2.448 |  |  | g/cm3
| N° | N° | Position |  |  | Masse volumique (g/cm3) | Compacités |  |  | Vides |  |  | Observations
| Essai | Profils | G | A | D |  | % |  |  | %
| 1 |  |  |  |  | 2.256 | 92.2 |  |  | 7.8
| 2 |  |  |  |  | 2.32 | 94.8 |  |  | 5.2
| 3 |  |  |  |  | 2.301 | 94 |  |  | 6
| 4 |  |  |  |  | 2.324 | 94.9 |  |  | 5.1
| 5 |  |  |  |  | 2.262 | 92.4 |  |  | 7.6
| 6 |  |  |  |  | 2.264 | 92.5 |  |  | 7.5
| 7 |  |  |  |  | 2.272 | 92.8 |  |  | 7.2
| 8 |  |  |  |  | 2.269 | 92.7 |  |  | 7.3
| 9 |  |  |  |  | 2.288 | 93.5 |  |  | 6.5
| 10 |  |  |  |  | 2.293 | 93.7 |  |  | 6.3
| 11 |  |  |  |  | 2.276 | 93 |  |  | 7
| 12 |  |  |  |  | 2.252 | 92 |  |  | 8
| 13 |  |  |  |  | 2.3 | 94 |  |  | 6
| 14 |  |  |  |  | 2.259 | 92.3 |  |  | 7.7
| 15 |  |  |  |  | 2.272 | 92.8 |  |  | 7.2
| 16 |  |  |  |  | 2.258 | 92.2 |  |  | 7.8
| 17 |  |  |  |  | 2.3 | 94 |  |  | 6
| 18 |  |  |  |  | 2.312 | 94.4 |  |  | 5.6
| 19 |  |  |  |  | 2.284 | 93.3 |  |  | 6.7
| 20 |  |  |  |  | 2.265 | 92.5 |  |  | 7.5
| 21 |  |  |  |  | 2.305 | 94.2 |  |  | 5.8
| 22 |  |  |  |  | 2.257 | 92.2 |  |  | 7.8
| 23 |  |  |  |  | 2.269 | 92.7 |  |  | 7.3
| 24 |  |  |  |  | 2.291 | 93.6 |  |  | 6.4
| Moyenne |  |  |  |  | 2.28 | 93.2 |  |  | 6.8
| Pourcentage de valeurs conformes : |  |  |  |  | 100
4/ | CONCLUSIONS
Contrôle | [12 empty] | Nom |  | F. MONTET
Conforme | [12 empty] | Fonction |  | Technicien de laboratoire
6/ | COMMENTAIRES
Visa

## 200525 Gb Base Batiment
|  |  |  | COMPTE RENDU D'ESSAIS | [11 empty] | Ternay Getnow PF Ancycla
MESURE DE LA MASSE VOLUMIQUE DES MATERIAUX EN PLACE PAR GAMMADENSIMETRE appliquée aux produits hydrocarbonés (NF P 98-241-1)
|  |  |  | DE n° |  | 3 | RA O1JC |  |  |  | 20/05/2025
[6 empty] | N°Chrono | N° d'affaire |  |  |  | Date de rédaction
Laboratoire : |  |  |  | Laboratoire Rhône Auvergne - 29-31 rue des tâches - ZI mi-plaine - 69800 SAINT PRIEST
1/ | RENSEIGNEMENTS GENERAUX
| Opérateur : |  |  | F. Montet |  |  |  | Produit contrôlé : | [5 empty] | GB 0/14 Classe 3
| Date de l'essai : |  |  | 20/05/2025 |  |  |  | N° formule : |  |  | 231 |  |  | Epaisseur de la couche : |  |  | 8 cm
| Couche : |  |  | Base |  |  |  | Lieu de fabrication : | [5 empty] | EOL
| Date de mise en œuvre: |  |  | 20/05/2025 |  |  |  | Section contrôlée : | [5 empty] | Bâtiment
| Gammadensimètre : |  |  | Humbolt-9340 |  |  |  | Conditions météorologiques : | [5 empty] | Couvert
| Date du dernier calibrage : |  |  | Avril 2025 |  |  |  | Profondeur de mesure : | [5 empty] | 5cm
| Atelier de mise en œuvre : |  |  | Finisseur Volvo titan p7820C, bomag bw120ad, Bomag bw161ad
2/ | CRITERES DE CONFORMITE
Source des critères :
| Définition des critères / objectifs : | [7 empty] | 0 | ≤ % de vide ≤ |  |  | 11
[8 empty] | 0 | ≤ Moyenne de % de vide ≤ | [5 empty] | 9
3/ | RESULTATS DES ESSAIS |  |  |  | Masse volumique réelle de l'enrobé (MVRE) : | [6 empty] | 2.487 |  |  |  | g/cm3
| N° | N° | Position |  |  | Masse volumique (g/cm3) | Compacités |  |  | Vides |  |  | Observations
| Essai | Profils | G | A | D |  | % |  |  | %
| 1 |  |  |  |  | 2.296 | 92.3 |  |  | 7.7
| 2 |  |  |  |  | 2.294 | 92.2 |  |  | 7.8
| 3 |  |  |  |  | 2.298 | 92.4 |  |  | 7.6
| 4 |  |  |  |  | 2.295 | 92.3 |  |  | 7.7
| 5 |  |  |  |  | 2.234 | 89.8 |  |  | 10.2
| 6 |  |  |  |  | 2.361 | 94.9 |  |  | 5.1
| 7 |  |  |  |  | 2.28 | 91.7 |  |  | 8.3
| 8 |  |  |  |  | 2.333 | 93.8 |  |  | 6.2
| 9 |  |  |  |  | 2.264 | 91 |  |  | 9
| 10 |  |  |  |  | 2.3 | 92.5 |  |  | 7.5
| 11 |  |  |  |  | 2.313 | 93 |  |  | 7
| 12 |  |  |  |  | 2.237 | 89.9 |  |  | 10.1
| Moyenne |  |  |  |  | 2.29 | 92.15 |  |  | 7.85
| Pourcentage de valeurs conformes : |  |  |  |  | 100
4/ | CONCLUSIONS
Contrôle | [12 empty] | Nom |  |  | F. MONTET
Conforme | [12 empty] | Fonction |  |  | Technicien de laboratoire
6/ | COMMENTAIRES
Visa

## 200525 GB base Gde plateforme
|  |  |  | COMPTE RENDU D'ESSAIS | [11 empty] | Ternay Getnow PF Ancycla
MESURE DE LA MASSE VOLUMIQUE DES MATERIAUX EN PLACE PAR GAMMADENSIMETRE appliquée aux produits hydrocarbonés (NF P 98-241-1)
|  |  |  | DE n° |  | 2 | RA O1JC |  |  |  | 20/05/2025
[6 empty] | N°Chrono | N° d'affaire |  |  |  | Date de rédaction
Laboratoire : |  |  |  | Laboratoire Rhône Auvergne - 29-31 rue des tâches - ZI mi-plaine - 69800 SAINT PRIEST
1/ | RENSEIGNEMENTS GENERAUX
| Opérateur : |  |  | F. Montet |  |  |  | Produit contrôlé : | [5 empty] | GB 0/14 Classe 3
| Date de l'essai : |  |  | 20/05/2025 |  |  |  | N° formule : |  |  | 231 |  |  | Epaisseur de la couche : |  |  | 8 cm
| Couche : |  |  | Base |  |  |  | Lieu de fabrication : | [5 empty] | EOL
| Date de mise en œuvre: |  |  | 20/05/2025 |  |  |  | Section contrôlée : | [5 empty] | Grande plate-forme
| Gammadensimètre : |  |  | Humbolt-9340 |  |  |  | Conditions météorologiques : | [5 empty] | Couvert
| Date du dernier calibrage : |  |  | Avril 2025 |  |  |  | Profondeur de mesure : | [5 empty] | 5cm
| Atelier de mise en œuvre : |  |  | Finisseur Volvo titan p7820C, bomag bw120ad, Bomag bw161ad
2/ | CRITERES DE CONFORMITE
Source des critères :
| Définition des critères / objectifs : | [7 empty] | 0 | ≤ % de vide ≤ |  |  | 11
[8 empty] | 0 | ≤ Moyenne de % de vide ≤ | [5 empty] | 9
3/ | RESULTATS DES ESSAIS |  |  |  | Masse volumique réelle de l'enrobé (MVRE) : | [6 empty] | 2.487 |  |  |  | g/cm3
| N° | N° | Position |  |  | Masse volumique (g/cm3) | Compacités |  |  | Vides |  |  | Observations
| Essai | Profils | G | A | D |  | % |  |  | %
| 1 |  |  |  |  | 2.279 | 91.6 |  |  | 8.4 |  |  | Application du 19/05/2025
| 2 |  |  |  |  | 2.296 | 92.3 |  |  | 7.7
| 3 |  |  |  |  | 2.269 | 91.2 |  |  | 8.8
| 4 |  |  |  |  | 2.274 | 91.4 |  |  | 8.6
| 5 |  |  |  |  | 2.262 | 91 |  |  | 9
| 6 |  |  |  |  | 2.3 | 92.5 |  |  | 7.5
| 7 |  |  |  |  | 2.22 | 89.3 |  |  | 10.7
| 8 |  |  |  |  | 2.32 | 93.3 |  |  | 6.7
| 9 |  |  |  |  | 2.239 | 90 |  |  | 10
| 10 |  |  |  |  | 2.281 | 91.7 |  |  | 8.3
| 11 |  |  |  |  | 2.315 | 93.1 |  |  | 6.9
| 12 |  |  |  |  | 2.289 | 92 |  |  | 8
| 13 |  |  |  |  | 2.338 | 94 |  |  | 6
| 14 |  |  |  |  | 2.284 | 91.8 |  |  | 8.2
| 15 |  |  |  |  | 2.27 | 91.3 |  |  | 8.7
| 16 |  |  |  |  | 2.3 | 92.5 |  |  | 7.5
| 17 |  |  |  |  | 2.334 | 93.8 |  |  | 6.2
| 18 |  |  |  |  | 2.291 | 92.1 |  |  | 7.9
| 19 |  |  |  |  | 2.274 | 91.4 |  |  | 8.6
| 20 |  |  |  |  | 2.281 | 91.7 |  |  | 8.3
| 21 |  |  |  |  | 2.34 | 94.1 |  |  | 5.9
| 22 |  |  |  |  | 2.241 | 90.1 |  |  | 9.9
| 23 |  |  |  |  | 2.268 | 91.2 |  |  | 8.8
| 24 |  |  |  |  | 2.313 | 93 |  |  | 7
| 25 |  |  |  |  | 2.335 | 93.9 |  |  | 6.1
| 26 |  |  |  |  | 2.258 | 90.8 |  |  | 9.2
| 27 |  |  |  |  | 2.332 | 93.8 |  |  | 6.2
| 28 |  |  |  |  | 2.269 | 91.2 |  |  | 8.8
| 29 |  |  |  |  | 2.273 | 91.4 |  |  | 8.6
| 30 |  |  |  |  | 2.349 | 94.5 |  |  | 5.5
| Moyenne |  |  |  |  | 2.29 | 92.07 |  |  | 7.93
| Pourcentage de valeurs conformes : |  |  |  |  | 100
4/ | CONCLUSIONS
Contrôle | [12 empty] | Nom |  |  | F. MONTET
Conforme | [12 empty] | Fonction |  |  | Technicien de laboratoire
6/ | COMMENTAIRES
Visa

## 190525 Base GB quai
|  |  |  | COMPTE RENDU D'ESSAIS | [10 empty] | Ternay Getnow PF Ancycla
MESURE DE LA MASSE VOLUMIQUE DES MATERIAUX EN PLACE PAR GAMMADENSIMETRE appliquée aux produits hydrocarbonés (NF P 98-241-1)
|  |  |  | DE n° |  | 1 | RA O1JC |  |  |  | 2025-05-20
[6 empty] | N°Chrono | N° d'affaire |  |  |  | Date de rédaction
Laboratoire : |  |  |  | Laboratoire Rhône Auvergne - 29-31 rue des tâches - ZI mi-plaine - 69800 SAINT PRIEST
1/ | RENSEIGNEMENTS GENERAUX
| Opérateur : |  |  | F. Montet |  |  |  | Produit contrôlé : | [5 empty] | GB 0/14 Classe 3
| Date de l'essai : |  |  | 19/05/2025 |  |  |  | N° formule : |  |  | 231 |  |  | Epaisseur de la couche : |  | 8 cm
| Couche : |  |  | Base |  |  |  | Lieu de fabrication : | [5 empty] | EOL
| Date de mise en œuvre: |  |  | 19/05/2025 |  |  |  | Section contrôlée : | [5 empty] | Quai
| Gammadensimètre : |  |  | Humbolt-9340 |  |  |  | Conditions météorologiques : | [5 empty] | Beau
| Date du dernier calibrage : |  |  | Avril 2025 |  |  |  | Profondeur de mesure : | [5 empty] | 5cm
| Atelier de mise en œuvre : |  |  | Finisseur Volvo titan p7820C, bomag bw120ad, Bomag bw161ad
2/ | CRITERES DE CONFORMITE
Source des critères :
| Définition des critères / objectifs : | [7 empty] | 0 | ≤ % de vide ≤ |  |  | 9
3/ | RESULTATS DES ESSAIS |  |  |  | Masse volumique réelle de l'enrobé (MVRE) : | [6 empty] | 2.487 |  |  | g/cm3
| N° | N° | Position |  |  | Masse volumique (g/cm3) | Compacités |  |  | Vides |  |  | Observations
| Essai | Profils | G | A | D |  | % |  |  | %
| 1 |  |  |  |  | 2.333 | 93.8 |  |  | 6.2
| 2 |  |  |  |  | 2.321 | 93.3 |  |  | 6.7
| 3 |  |  |  |  | 2.285 | 91.9 |  |  | 8.1
| 4 |  |  |  |  | 2.295 | 92.3 |  |  | 7.7
| 5 |  |  |  |  | 2.334 | 93.8 |  |  | 6.2
| 6 |  |  |  |  | 2.285 | 91.9 |  |  | 8.1
| 7 |  |  |  |  | 2.33 | 93.7 |  |  | 6.3
| 8 |  |  |  |  | 2.27 | 91.3 |  |  | 8.7
| 9 |  |  |  |  | 2.328 | 93.6 |  |  | 6.4
| 10 |  |  |  |  | 2.302 | 92.6 |  |  | 7.4
| 11 |  |  |  |  | 2.313 | 93 |  |  | 7
| 12 |  |  |  |  | 2.338 | 94 |  |  | 6
| 13 |  |  |  |  | 2.274 | 91.4 |  |  | 8.6
| 14 |  |  |  |  | 2.316 | 93.1 |  |  | 6.9
| 15 |  |  |  |  | 2.3 | 92.5 |  |  | 7.5
| 16 |  |  |  |  | 2.294 | 92.2 |  |  | 7.8
| 17 |  |  |  |  | 2.283 | 91.8 |  |  | 8.2
| 18 |  |  |  |  | 2.288 | 92 |  |  | 8
| 19 |  |  |  |  | 2.282 | 91.8 |  |  | 8.2
| 20 |  |  |  |  | 2.36 | 94.9 |  |  | 5.1
| 21 |  |  |  |  | 2.31 | 92.9 |  |  | 7.1
| 22 |  |  |  |  | 2.285 | 91.9 |  |  | 8.1
| 23 |  |  |  |  | 2.307 | 92.8 |  |  | 7.2
| 24 |  |  |  |  | 2.312 | 93 |  |  | 7
| 25 |  |  |  |  | 2.272 | 91.4 |  |  | 8.6
| 26 |  |  |  |  | 2.325 | 93.5 |  |  | 6.5
| 27 |  |  |  |  | 2.319 | 93.2 |  |  | 6.8
| 28 |  |  |  |  | 2.277 | 91.6 |  |  | 8.4
| 29 | [5 empty] | 0 |  |  | 100
| Moyenne |  |  |  |  | 2.23 | 89.49 |  |  | 10.51
| Pourcentage de valeurs conformes : |  |  |  |  | 96.55
4/ | CONCLUSIONS
Contrôle | [12 empty] | Nom |  | F. MONTET
Conforme | [12 empty] | Fonction |  | Technicien de laboratoire
6/ | COMMENTAIRES
Visa