## 181125 GB Base
|  |  |  | COMPTE RENDU D'ESSAIS | [10 empty] | Bonson ZAC des Plaines
MESURE DE LA MASSE VOLUMIQUE DES MATERIAUX EN PLACE PAR GAMMADENSIMETRE appliquée aux produits hydrocarbonés (NF P 98-241-1)
|  |  |  | DE n° |  | 4 | RA N80D |  |  |  | 2025-11-19
[6 empty] | N°Chrono | N° d'affaire |  |  |  | Date de rédaction
Laboratoire : |  |  |  | Laboratoire Rhône Auvergne - 29-31 rue des tâches - ZI mi-plaine - 69800 SAINT PRIEST
1/ | RENSEIGNEMENTS GENERAUX
| Opérateur : |  |  | Sylvain LHOPITAL |  |  |  | Produit contrôlé : | [5 empty] | GB 0/14 Classe 4
| Date de l'essai : |  |  | 18/11/2025 |  |  |  | N° formule : |  |  | 222 |  |  | Epaisseur de la couche : |  | 8 cm
| Couche : |  |  | Base |  |  |  | Lieu de fabrication : | [5 empty] | Mornant - EOL
| Date de mise en œuvre: |  |  | 18/11/2025 |  |  |  | Section contrôlée : | [5 empty] | Voirie
| Gammadensimètre : |  |  | Humbolt-9340 |  |  |  | Conditions météorologiques : | [5 empty] | Beau
| Date du dernier calibrage : |  |  | Avril 25 |  |  |  | Profondeur de mesure : | [5 empty] | 5cm
| Atelier de mise en œuvre : |  |  | Vogele Super 1800-3i, Volvo P9820D, Bomag BW161AD0, Ammann ARX26
2/ | CRITERES DE CONFORMITE
Source des critères :
| Définition des critères / objectifs : | [7 empty] | 0 | ≤ % de vide ≤ |  |  | 8
3/ | RESULTATS DES ESSAIS |  |  |  | Masse volumique réelle de l'enrobé (MVRE) : | [6 empty] | 2.465 |  |  | g/cm3
| N° | N° | Position |  |  | Masse volumique (g/cm3) | Compacités |  |  | Vides |  |  | Observations
| Essai | Profils | G | A | D |  | % |  |  | %
| 1 |  |  |  |  | 2.362 | 95.8 |  |  | 4.2
| 2 |  |  |  |  | 2.378 | 96.5 |  |  | 3.5
| 3 |  |  |  |  | 2.271 | 92.1 |  |  | 7.9
| 4 |  |  |  |  | 2.282 | 92.6 |  |  | 7.4
| 5 |  |  |  |  | 2.288 | 92.8 |  |  | 7.2
| 6 |  |  |  |  | 2.274 | 92.3 |  |  | 7.7
| 7 |  |  |  |  | 2.271 | 92.1 |  |  | 7.9
| 8 |  |  |  |  | 2.327 | 94.4 |  |  | 5.6
| 9 |  |  |  |  | 2.279 | 92.5 |  |  | 7.5
| 10 |  |  |  |  | 2.286 | 92.7 |  |  | 7.3
| 11 |  |  |  |  | 2.276 | 92.3 |  |  | 7.7
| 12 |  |  |  |  | 2.284 | 92.7 |  |  | 7.3
| Moyenne |  |  |  |  | 2.3 | 93.23 |  |  | 6.77
| Pourcentage de valeurs conformes : |  |  |  |  | 100
4/ | CONCLUSIONS
Contrôle | [12 empty] | Nom |  | SYLVAIN LHOPITAL
Conforme | [12 empty] | Fonction |  | Chef de section laboratoire
6/ | COMMENTAIRES
Visa

## 181125 GB fond
|  |  |  | COMPTE RENDU D'ESSAIS | [10 empty] | Bonson ZAC des Plaines
MESURE DE LA MASSE VOLUMIQUE DES MATERIAUX EN PLACE PAR GAMMADENSIMETRE appliquée aux produits hydrocarbonés (NF P 98-241-1)
|  |  |  | DE n° |  | 3 | RA N80D |  |  |  | 2025-11-19
[6 empty] | N°Chrono | N° d'affaire |  |  |  | Date de rédaction
Laboratoire : |  |  |  | Laboratoire Rhône Auvergne - 29-31 rue des tâches - ZI mi-plaine - 69800 SAINT PRIEST
1/ | RENSEIGNEMENTS GENERAUX
| Opérateur : |  |  | Sylvain LHOPITAL |  |  |  | Produit contrôlé : | [5 empty] | GB 0/14 Classe 4
| Date de l'essai : |  |  | 18/11/2025 |  |  |  | N° formule : |  |  | 222 |  |  | Epaisseur de la couche : |  | 8 cm
| Couche : |  |  | Fondation |  |  |  | Lieu de fabrication : | [5 empty] | Mornant - EOL
| Date de mise en œuvre: |  |  | 2025-11-18 |  |  |  | Section contrôlée : | [5 empty] | Voirie
| Gammadensimètre : |  |  | Humbolt-9340 |  |  |  | Conditions météorologiques : | [5 empty] | Beau
| Date du dernier calibrage : |  |  | Avril 25 |  |  |  | Profondeur de mesure : | [5 empty] | 5cm
| Atelier de mise en œuvre : |  |  | Vogele Super 1800-3i, Volvo P9820D, Bomag BW161AD0, Ammann ARX26
2/ | CRITERES DE CONFORMITE
Source des critères :
| Définition des critères / objectifs : | [7 empty] | 0 | ≤ % de vide ≤ |  |  | 8
3/ | RESULTATS DES ESSAIS |  |  |  | Masse volumique réelle de l'enrobé (MVRE) : | [6 empty] | 2.465 |  |  | g/cm3
| N° | N° | Position |  |  | Masse volumique (g/cm3) | Compacités |  |  | Vides |  |  | Observations
| Essai | Profils | G | A | D |  | % |  |  | %
| 1 |  |  |  |  | 2.303 | 93.4 |  |  | 6.6
| 2 |  |  |  |  | 2.356 | 95.6 |  |  | 4.4
| 3 |  |  |  |  | 2.269 | 92 |  |  | 8
| 4 |  |  |  |  | 2.267 | 92 |  |  | 8
| 5 |  |  |  |  | 2.292 | 93 |  |  | 7
| 6 |  |  |  |  | 2.274 | 92.3 |  |  | 7.7
| 7 |  |  |  |  | 2.287 | 92.8 |  |  | 7.2
| 8 |  |  |  |  | 2.279 | 92.5 |  |  | 7.5
| 9 |  |  |  |  | 2.293 | 93 |  |  | 7
| 10 |  |  |  |  | 2.264 | 91.8 |  |  | 8.2
| 11 |  |  |  |  | 2.307 | 93.6 |  |  | 6.4
| 12 |  |  |  |  | 2.284 | 92.7 |  |  | 7.3
| 13 |  |  |  |  | 2.273 | 92.2 |  |  | 7.8
| 14 |  |  |  |  | 2.276 | 92.3 |  |  | 7.7
| 15 |  |  |  |  | 2.333 | 94.6 |  |  | 5.4
| 16 |  |  |  |  | 2.288 | 92.8 |  |  | 7.2
| 17 |  |  |  |  | 2.287 | 92.8 |  |  | 7.2
| 18 |  |  |  |  | 2.296 | 93.1 |  |  | 6.9
| 19 |  |  |  |  | 2.323 | 94.2 |  |  | 5.8
| 20 |  |  |  |  | 2.27 | 92.1 |  |  | 7.9
| 21 |  |  |  |  | 2.318 | 94 |  |  | 6
| 22 |  |  |  |  | 2.273 | 92.2 |  |  | 7.8
| 23 |  |  |  |  | 2.281 | 92.5 |  |  | 7.5
| 24 |  |  |  |  | 2.272 | 92.2 |  |  | 7.8
| 25 |  |  |  |  | 2.272 | 92.2 |  |  | 7.8
| 26 |  |  |  |  | 2.28 | 92.5 |  |  | 7.5
| 27 |  |  |  |  | 2.303 | 93.4 |  |  | 6.6
| 28 |  |  |  |  | 2.293 | 93 |  |  | 7
| 29 |  |  |  |  | 2.318 | 94 |  |  | 6
| 30 |  |  |  |  | 2.301 | 93.3 |  |  | 6.7
| Moyenne |  |  |  |  | 2.29 | 93 |  |  | 7
| Pourcentage de valeurs conformes : |  |  |  |  | 97.37
4/ | CONCLUSIONS
Contrôle | [12 empty] | Nom |  | SYLVAIN LHOPITAL
Conforme | [12 empty] | Fonction |  | Chef de section laboratoire
6/ | COMMENTAIRES
Visa

## 181125 GB du 17
|  |  |  | COMPTE RENDU D'ESSAIS | [10 empty] | Bonson ZAC des Plaines
MESURE DE LA MASSE VOLUMIQUE DES MATERIAUX EN PLACE PAR GAMMADENSIMETRE appliquée aux produits hydrocarbonés (NF P 98-241-1)
|  |  |  | DE n° |  | 2 | RA N80D |  |  |  | 2025-11-19
[6 empty] | N°Chrono | N° d'affaire |  |  |  | Date de rédaction
Laboratoire : |  |  |  | Laboratoire Rhône Auvergne - 29-31 rue des tâches - ZI mi-plaine - 69800 SAINT PRIEST
1/ | RENSEIGNEMENTS GENERAUX
| Opérateur : |  |  | Sylvain LHOPITAL |  |  |  | Produit contrôlé : | [5 empty] | GB 0/14 Classe 4
| Date de l'essai : |  |  | 18/11/2025 |  |  |  | N° formule : |  |  | 222 |  |  | Epaisseur de la couche : |  | 8 cm
| Couche : |  |  | Fondation |  |  |  | Lieu de fabrication : | [5 empty] | Mornant - EOL
| Date de mise en œuvre: |  |  | 2025-11-17 |  |  |  | Section contrôlée : | [5 empty] | Voirie
| Gammadensimètre : |  |  | Humbolt-9340 |  |  |  | Conditions météorologiques : | [5 empty] | Beau
| Date du dernier calibrage : |  |  | Avril 25 |  |  |  | Profondeur de mesure : | [5 empty] | 5cm
| Atelier de mise en œuvre : |  |  | Vogele Super 1800-3i, Volvo P9820D, Bomag BW161AD0, Ammann ARX26
2/ | CRITERES DE CONFORMITE
Source des critères :
| Définition des critères / objectifs : | [7 empty] | 0 | ≤ % de vide ≤ |  |  | 8
3/ | RESULTATS DES ESSAIS |  |  |  | Masse volumique réelle de l'enrobé (MVRE) : | [6 empty] | 2.465 |  |  | g/cm3
| N° | N° | Position |  |  | Masse volumique (g/cm3) | Compacités |  |  | Vides |  |  | Observations
| Essai | Profils | G | A | D |  | % |  |  | %
| 1 |  |  |  |  | 2.321 | 94.2 |  |  | 5.8
| 2 |  |  |  |  | 2.273 | 92.2 |  |  | 7.8
| 3 |  |  |  |  | 2.31 | 93.7 |  |  | 6.3
| 4 |  |  |  |  | 2.358 | 95.7 |  |  | 4.3
| 5 |  |  |  |  | 2.281 | 92.5 |  |  | 7.5
| 6 |  |  |  |  | 2.278 | 92.4 |  |  | 7.6
| 7 |  |  |  |  | 2.273 | 92.2 |  |  | 7.8
| 8 |  |  |  |  | 2.289 | 92.9 |  |  | 7.1
9
10
11
12
13
14
15
16
17
18
19
20
21
22
23
24
| Moyenne |  |  |  |  | 2.29 | 93 |  |  | 7
| Pourcentage de valeurs conformes : |  |  |  |  | 97.37
4/ | CONCLUSIONS
Contrôle | [12 empty] | Nom |  | SYLVAIN LHOPITAL
Conforme | [12 empty] | Fonction |  | Chef de section laboratoire
6/ | COMMENTAIRES
Visa

## 171125 GB
|  |  |  | COMPTE RENDU D'ESSAIS | [10 empty] | Bonson ZAC des Plaines
MESURE DE LA MASSE VOLUMIQUE DES MATERIAUX EN PLACE PAR GAMMADENSIMETRE appliquée aux produits hydrocarbonés (NF P 98-241-1)
|  |  |  | DE n° |  | 1 | RA N80D |  |  |  | 2025-11-17
[6 empty] | N°Chrono | N° d'affaire |  |  |  | Date de rédaction
Laboratoire : |  |  |  | Laboratoire Rhône Auvergne - 29-31 rue des tâches - ZI mi-plaine - 69800 SAINT PRIEST
1/ | RENSEIGNEMENTS GENERAUX
| Opérateur : |  |  | Sylvain LHOPITAL |  |  |  | Produit contrôlé : | [5 empty] | GB 0/14 Classe 4
| Date de l'essai : |  |  | 2025-11-17 |  |  |  | N° formule : |  |  | 222 |  |  | Epaisseur de la couche : |  | 8 cm
| Couche : |  |  | Fondation |  |  |  | Lieu de fabrication : | [5 empty] | EOL Mornant
| Date de mise en œuvre: |  |  | 2025-11-17 |  |  |  | Section contrôlée : | [5 empty] | Voiries
| Gammadensimètre : |  |  | Humbolt-9340 |  |  |  | Conditions météorologiques : | [5 empty] | Pluie
| Date du dernier calibrage : |  |  | Avril 25 |  |  |  | Profondeur de mesure : | [5 empty] | 5 cm
| Atelier de mise en œuvre : |  |  | Vogele Super1800-3i, Volvo P7820D, Ammann ARX26, Bomag BW161AD0
2/ | CRITERES DE CONFORMITE
Source des critères :
| Définition des critères / objectifs : | [7 empty] | 0 | ≤ % de vide ≤ |  |  | 8
3/ | RESULTATS DES ESSAIS |  |  |  | Masse volumique réelle de l'enrobé (MVRE) : | [6 empty] | 2.465 |  |  | g/cm3
| N° | N° | Position |  |  | Masse volumique (g/cm3) | Compacités |  |  | Vides |  |  | Observations
| Essai | Profils | G | A | D |  | % |  |  | %
| 1 |  |  |  |  | 2.325 | 94.32049 |  |  | 5.679513
| 2 |  |  |  |  | 2.308 | 93.63083 |  |  | 6.369168
| 3 |  |  |  |  | 2.338 | 94.84787 |  |  | 5.15213
| 4 |  |  |  |  | 2.286 | 92.73834 |  |  | 7.261663
| 5 |  |  |  |  | 2.321 | 94.15822 |  |  | 5.841785
| 6 |  |  |  |  | 2.295 | 93.10345 |  |  | 6.896552
| 7 |  |  |  |  | 2.302 | 93.38742 |  |  | 6.612576
| 8 |  |  |  |  | 2.279 | 92.45436 |  |  | 7.545639
| 9 |  |  |  |  | 2.328 | 94.44219 |  |  | 5.557809
| 10 |  |  |  |  | 2.309 | 93.6714 |  |  | 6.3286
| 11 |  |  |  |  | 2.345 | 95.13185 |  |  | 4.868154
| 12 |  |  |  |  | 2.277 | 92.37323 |  |  | 7.626775
| 13 |  |  |  |  | 2.33 | 94.52333 |  |  | 5.476673
| 14 |  |  |  |  | 2.308 | 93.63083 |  |  | 6.369168
| 15 |  |  |  |  | 2.312 | 93.7931 |  |  | 6.206897
| 16 |  |  |  |  | 2.277 | 92.37323 |  |  | 7.626775
| 17 |  |  |  |  | 2.297 | 93.18458 |  |  | 6.815416
| 18 |  |  |  |  | 2.296 | 93.14402 |  |  | 6.855984
| 19 |  |  |  |  | 2.268 | 92.00811 |  |  | 7.991886
| 20 |  |  |  |  | 2.285 | 92.69777 |  |  | 7.302231
| 21 |  |  |  |  | 2.273 | 92.21095 |  |  | 7.789047
| 22 |  |  |  |  | 2.283 | 92.61663 |  |  | 7.383367
| 23 |  |  |  |  | 2.283 | 92.61663 |  |  | 7.383367
| 24 |  |  |  |  | 2.304 | 93.46856 |  |  | 6.53144
| 25 |  |  |  |  | 2.296 | 93.14402 |  |  | 6.855984
| 26 |  |  |  |  | 2.3 | 93.30629 |  |  | 6.693712
| Moyenne |  |  |  |  | 2.300962 | 93.3453 |  |  | 6.654704
| Pourcentage de valeurs conformes : |  |  |  |  | 100
4/ | CONCLUSIONS
Contrôle | [12 empty] | Nom |  | Sylvain LHOPITAL
Conforme | [12 empty] | Fonction |  | Chef de section laboratoire
6/ | COMMENTAIRES
Visa