## 041225 BBSG Vicaire
|  |  |  | COMPTE RENDU D'ESSAIS | [10 empty] | HBA Accord Cadre AEP, Assainissement,EP Lot 1 HBA Nord
MESURE DE LA MASSE VOLUMIQUE DES MATERIAUX EN PLACE PAR GAMMADENSIMETRE appliquée aux produits hydrocarbonés (NF P 98-241-1)
|  |  |  | DE n° |  | 1 | RA M1AA |  |  |  | 2025-12-05
[6 empty] | N°Chrono | N° d'affaire |  |  |  | Date de rédaction
Laboratoire : |  |  |  | Laboratoire Rhône Auvergne - 29-31 rue des tâches - ZI mi-plaine - 69800 SAINT PRIEST
1/ | RENSEIGNEMENTS GENERAUX
| Opérateur : |  |  | F. Montet |  |  |  | Produit contrôlé : | [5 empty] | BBSG 0/10 Classe 3
| Date de l'essai : |  |  | 04/12/2025 |  |  |  | N° formule : |  |  | 100PA20 |  |  | Epaisseur de la couche : |  | 6 cm
| Couche : |  |  | Roulement |  |  |  | Lieu de fabrication : | [5 empty] | SEG
| Date de mise en œuvre: |  |  | 04/12/2025 |  |  |  | Section contrôlée : | [5 empty] | Rue Vicaire - Oyonnax
| Gammadensimètre : |  |  | Humbolt-9340 |  |  |  | Conditions météorologiques : | [5 empty] | Beau
| Date du dernier calibrage : |  |  | Avril 2025 |  |  |  | Profondeur de mesure : | [5 empty] | Rétrodiffusion
| Atelier de mise en œuvre : |  |  | Finisseur CAT SE50 VT, Bomag bw120ad, Dynapac CC2200
2/ | CRITERES DE CONFORMITE
Source des critères :
| Définition des critères / objectifs : | [7 empty] | 4 | ≤ % de vide ≤ |  |  | 8
3/ | RESULTATS DES ESSAIS |  |  |  | Masse volumique réelle de l'enrobé (MVRE) : | [6 empty] | 2.482 |  |  | g/cm3
| N° | N° | Position |  |  | Masse volumique (g/cm3) | Compacités |  |  | Vides |  |  | Observations
| Essai | Profils | G | A | D |  | % |  |  | %
| 1 |  |  |  |  | 2.314 | 93.2 |  |  | 6.8
| 2 |  |  |  |  | 2.319 | 93.4 |  |  | 6.6
| 3 |  |  |  |  | 2.29 | 92.3 |  |  | 7.7
| 4 |  |  |  |  | 2.306 | 92.9 |  |  | 7.1
| 5 |  |  |  |  | 2.285 | 92.1 |  |  | 7.9
| 6 |  |  |  |  | 2.3 | 92.7 |  |  | 7.3
| 7 |  |  |  |  | 2.293 | 92.4 |  |  | 7.6
| 8 |  |  |  |  | 2.284 | 92 |  |  | 8
| 9 |  |  |  |  | 2.305 | 92.9 |  |  | 7.1
| 10 |  |  |  |  | 2.316 | 93.3 |  |  | 6.7
| 11 |  |  |  |  | 2.293 | 92.4 |  |  | 7.6
| 12 |  |  |  |  | 2.288 | 92.2 |  |  | 7.8
| 13 |  |  |  |  | 2.284 | 92 |  |  | 8
| 14 |  |  |  |  | 2.283 | 92 |  |  | 8
| 15 |  |  |  |  | 2.3 | 92.7 |  |  | 7.3
| 16 |  |  |  |  | 2.294 | 92.4 |  |  | 7.6
| 17 |  |  |  |  | 2.288 | 92.2 |  |  | 7.8
| 18 |  |  |  |  | 2.302 | 92.7 |  |  | 7.3
| 19 |  |  |  |  | 2.305 | 92.9 |  |  | 7.1
| 20 |  |  |  |  | 2.312 | 93.2 |  |  | 6.8
| 21 |  |  |  |  | 2.29 | 92.3 |  |  | 7.7
| Moyenne |  |  |  |  | 2.3 | 92.58 |  |  | 7.42
| Pourcentage de valeurs conformes : |  |  |  |  | 100
4/ | CONCLUSIONS
Contrôle | [12 empty] | Nom |  | F. MONTET
Conforme | [12 empty] | Fonction |  | Technicien de laboratoire
6/ | COMMENTAIRES
Visa