## 101224 BBSG 218 dop
|  |  |  | COMPTE RENDU D'ESSAIS | [10 empty] | Rillieux - Halle du réemploi
MESURE DE LA MASSE VOLUMIQUE DES MATERIAUX EN PLACE PAR GAMMADENSIMETRE appliquée aux produits hydrocarbonés (NF P 98-241-1)
|  |  |  | DE n° |  | 4 | RA O73T |  |  |  | 2024-12-11
[6 empty] | N°Chrono | N° d'affaire |  |  |  | Date de rédaction
Laboratoire : |  |  |  | Laboratoire Rhône Auvergne - 29-31 rue des tâches - ZI mi-plaine - 69800 SAINT PRIEST
1/ | RENSEIGNEMENTS GENERAUX
| Opérateur : |  |  | F. Montet |  |  |  | Produit contrôlé : | [5 empty] | BBSG 0/10 Classe 3
| Date de l'essai : |  |  | 10/12/2024 |  |  |  | N° formule : |  |  | 218 |  |  | Epaisseur de la couche : |  | 6 cm
| Couche : |  |  | Roulement |  |  |  | Lieu de fabrication : | [5 empty] | P2R
| Date de mise en œuvre: |  |  | 10/12/2024 |  |  |  | Section contrôlée : | [5 empty] | Chantier
| Gammadensimètre : |  |  | Humbolt-9340 |  |  |  | Conditions météorologiques : | [5 empty] | Beau
| Date du dernier calibrage : |  |  | Mars 2024 |  |  |  | Profondeur de mesure : | [5 empty] | Rétrodiffusion
| Atelier de mise en œuvre : |  |  | Finisseur volvo titan P7820c, Hamm hd12e, Ammann ARX23
2/ | CRITERES DE CONFORMITE
Source des critères :
| Définition des critères / objectifs : | [7 empty] | 4 | ≤ % de vide ≤ |  |  | 8
3/ | RESULTATS DES ESSAIS |  |  |  | Masse volumique réelle de l'enrobé (MVRE) : | [6 empty] | 2.435 |  |  | g/cm3
| N° | N° | Position |  |  | Masse volumique (g/cm3) | Compacités |  |  | Vides |  |  | Observations
| Essai | Profils | G | A | D |  | % |  |  | %
| 1 |  |  |  |  | 2.283 | 93.8 |  |  | 6.2 |  |  | Température camion à 155°C
| 2 |  |  |  |  | 2.295 | 94.3 |  |  | 5.7
| 3 |  |  |  |  | 2.248 | 92.3 |  |  | 7.7
| 4 |  |  |  |  | 2.248 | 92.3 |  |  | 7.7
| 5 |  |  |  |  | 2.319 | 95.2 |  |  | 4.8
| 6 |  |  |  |  | 2.247 | 92.3 |  |  | 7.7 |  |  | Température camion à 127°C
| 7 |  |  |  |  | 2.258 | 92.7 |  |  | 7.3
| 8 |  |  |  |  | 2.251 | 92.4 |  |  | 7.6
| 9 |  |  |  |  | 2.275 | 93.4 |  |  | 6.6 |  |  | Température camion à 140°C
| 10 |  |  |  |  | 2.251 | 92.4 |  |  | 7.6
| Moyenne |  |  |  |  | 2.27 | 93.11 |  |  | 6.89
| Pourcentage de valeurs conformes : |  |  |  |  | 100
4/ | CONCLUSIONS
Contrôle | [12 empty] | Nom |  | F. MONTET
Conforme | [12 empty] | Fonction |  | Technicien de laboratoire
6/ | COMMENTAIRES
Visa

## 101224 BBSG 110
|  |  |  | COMPTE RENDU D'ESSAIS | [10 empty] | Rillieux - Halle du réemploi
MESURE DE LA MASSE VOLUMIQUE DES MATERIAUX EN PLACE PAR GAMMADENSIMETRE appliquée aux produits hydrocarbonés (NF P 98-241-1)
|  |  |  | DE n° |  | 3 | RA O73T |  |  |  | 2024-12-11
[6 empty] | N°Chrono | N° d'affaire |  |  |  | Date de rédaction
Laboratoire : |  |  |  | Laboratoire Rhône Auvergne - 29-31 rue des tâches - ZI mi-plaine - 69800 SAINT PRIEST
1/ | RENSEIGNEMENTS GENERAUX
| Opérateur : |  |  | F. Montet |  |  |  | Produit contrôlé : | [5 empty] | BBSG 0/10 Classe 3
| Date de l'essai : |  |  | 10/12/2024 |  |  |  | N° formule : |  |  | 110 |  |  | Epaisseur de la couche : |  | 6 cm
| Couche : |  |  | Roulement |  |  |  | Lieu de fabrication : | [5 empty] | P2R
| Date de mise en œuvre: |  |  | 10/12/2024 |  |  |  | Section contrôlée : | [5 empty] | Chantier
| Gammadensimètre : |  |  | Humbolt-9340 |  |  |  | Conditions météorologiques : | [5 empty] | Beau
| Date du dernier calibrage : |  |  | Mars 2024 |  |  |  | Profondeur de mesure : | [5 empty] | Rétrodiffusion
| Atelier de mise en œuvre : |  |  | Finisseur volvo titan P7820c, Hamm hd12e, Ammann ARX23
2/ | CRITERES DE CONFORMITE
Source des critères :
| Définition des critères / objectifs : | [7 empty] | 4 | ≤ % de vide ≤ |  |  | 8
3/ | RESULTATS DES ESSAIS |  |  |  | Masse volumique réelle de l'enrobé (MVRE) : | [6 empty] | 2.44 |  |  | g/cm3
| N° | N° | Position |  |  | Masse volumique (g/cm3) | Compacités |  |  | Vides |  |  | Observations
| Essai | Profils | G | A | D |  | % |  |  | %
| 1 |  |  |  |  | 2.291 | 93.9 |  |  | 6.1
| 2 |  |  |  |  | 2.292 | 93.9 |  |  | 6.1
| 3 |  |  |  |  | 2.245 | 92 |  |  | 8
| 4 |  |  |  |  | 2.281 | 93.5 |  |  | 6.5
| 5 |  |  |  |  | 2.254 | 92.4 |  |  | 7.6
| 6 |  |  |  |  | 2.268 | 93 |  |  | 7
| 7 |  |  |  |  | 2.278 | 93.4 |  |  | 6.6
| 8 |  |  |  |  | 2.252 | 92.3 |  |  | 7.7
| 9 |  |  |  |  | 2.272 | 93.1 |  |  | 6.9
| 10 |  |  |  |  | 2.282 | 93.5 |  |  | 6.5
| 11 |  |  |  |  | 2.253 | 92.3 |  |  | 7.7
| 12 |  |  |  |  | 2.268 | 93 |  |  | 7
| 13 |  |  |  |  | 2.272 | 93.1 |  |  | 6.9
| 14 |  |  |  |  | 2.284 | 93.6 |  |  | 6.4
| Moyenne |  |  |  |  | 2.27 | 93.07 |  |  | 6.93
| Pourcentage de valeurs conformes : |  |  |  |  | 100
4/ | CONCLUSIONS
Contrôle | [12 empty] | Nom |  | F. MONTET
Conforme | [12 empty] | Fonction |  | Technicien de laboratoire
6/ | COMMENTAIRES
Visa

## 051224 (2)
|  |  |  | COMPTE RENDU D'ESSAIS | [10 empty] | Rillieux - Halle du réemploi
MESURE DE LA MASSE VOLUMIQUE DES MATERIAUX EN PLACE PAR GAMMADENSIMETRE appliquée aux produits hydrocarbonés (NF P 98-241-1)
|  |  |  | DE n° |  | 2 | RA O73T |  |  |  | 2024-12-06
[6 empty] | N°Chrono | N° d'affaire |  |  |  | Date de rédaction
Laboratoire : |  |  |  | Laboratoire Rhône Auvergne - 29-31 rue des tâches - ZI mi-plaine - 69800 SAINT PRIEST
1/ | RENSEIGNEMENTS GENERAUX
| Opérateur : |  |  | F. Montet |  |  |  | Produit contrôlé : | [5 empty] | BBSG 0/10 Classe 3
| Date de l'essai : |  |  | 05/12/2024 |  |  |  | N° formule : |  |  | 218 |  |  | Epaisseur de la couche : |  | 6 cm
| Couche : |  |  | Roulement |  |  |  | Lieu de fabrication : | [5 empty] | P2R
| Date de mise en œuvre: |  |  | 05/12/2024 |  |  |  | Section contrôlée : | [5 empty] | Chantier
| Gammadensimètre : |  |  | Humbolt-9340 |  |  |  | Conditions météorologiques : | [5 empty] | Beau
| Date du dernier calibrage : |  |  | Mars 2024 |  |  |  | Profondeur de mesure : | [5 empty] | Rétrodiffusion
| Atelier de mise en œuvre : |  |  | Finisseur volvo titan P7820, Hamm hd12e, Ammann ARX23
2/ | CRITERES DE CONFORMITE
Source des critères :
| Définition des critères / objectifs : | [7 empty] | 4 | ≤ % de vide ≤ |  |  | 8
3/ | RESULTATS DES ESSAIS |  |  |  | Masse volumique réelle de l'enrobé (MVRE) : | [6 empty] | 2.435 |  |  | g/cm3
| N° | N° | Position |  |  | Masse volumique (g/cm3) | Compacités |  |  | Vides |  |  | Observations
| Essai | Profils | G | A | D |  | % |  |  | %
| 1 |  |  |  |  | 2.322 | 95.4 |  |  | 4.6 |  |  | 1ère bande - Long du batiment Application finisseur 4 à 5 passes
| 2 |  |  |  |  | 2.286 | 93.9 |  |  | 6.1
| 3 |  |  |  |  | 2.239 | 92 |  |  | 8
| 4 |  |  |  |  | 2.252 | 92.5 |  |  | 7.5
| 5 |  |  |  |  | 2.277 | 93.5 |  |  | 6.5
| 6 |  |  |  |  | 2.276 | 93.5 |  |  | 6.5
| 7 |  |  |  |  | 2.282 | 93.7 |  |  | 6.3
| 8 |  |  |  |  | 2.283 | 93.8 |  |  | 6.2
| 9 |  |  |  |  | 2.241 | 92 |  |  | 8 |  |  | 2ème bande Application finisseur 7 à 8 passes
| 10 |  |  |  |  | 2.26 | 92.8 |  |  | 7.2
| 11 |  |  |  |  | 2.245 | 92.2 |  |  | 7.8
| 12 |  |  |  |  | 2.277 | 93.5 |  |  | 6.5
| 13 |  |  |  |  | 2.263 | 92.9 |  |  | 7.1
| 14 |  |  |  |  | 2.241 | 92 |  |  | 8
| 15 |  |  |  |  | 2.247 | 92.3 |  |  | 7.7
| 16 |  |  |  |  | 2.292 | 94.1 |  |  | 5.9
| Moyenne |  |  |  |  | 2.27 | 93.13 |  |  | 6.87
| Pourcentage de valeurs conformes : |  |  |  |  | 100
4/ | CONCLUSIONS
Contrôle | [12 empty] | Nom |  | F. MONTET
Conforme | [12 empty] | Fonction |  | Technicien de laboratoire
6/ | COMMENTAIRES
Visa

## 051224
|  |  |  | COMPTE RENDU D'ESSAIS | [9 empty] | Rillieux - Halle du réemploi
MESURE DE LA MASSE VOLUMIQUE DES MATERIAUX EN PLACE PAR GAMMADENSIMETRE appliquée aux produits hydrocarbonés (NF P 98-241-1)
|  |  |  | DE n° |  | 1 | RA O73T |  |  | 2024-12-06
[6 empty] | N°Chrono | N° d'affaire |  |  | Date de rédaction
Laboratoire : |  |  |  | Laboratoire Rhône Auvergne - 29-31 rue des tâches - ZI mi-plaine - 69800 SAINT PRIEST
1/ | RENSEIGNEMENTS GENERAUX
| Opérateur : |  |  | F. Montet |  |  |  | Produit contrôlé : |  |  |  |  | BBSG 0/10 Manuel
| Date de l'essai : |  |  | 05/12/2024 |  |  |  | N° formule : |  | 103 |  |  | Epaisseur de la couche : |  | 6 cm
| Couche : |  |  | Roulement |  |  |  | Lieu de fabrication : |  |  |  |  | P2R
| Date de mise en œuvre: |  |  | 05/12/2024 |  |  |  | Section contrôlée : |  |  |  |  | Chantier
| Gammadensimètre : |  |  | Humbolt-9340 |  |  |  | Conditions météorologiques : |  |  |  |  | Beau
| Date du dernier calibrage : |  |  | Mars 2024 |  |  |  | Profondeur de mesure : |  |  |  |  | Rétrodiffusion
| Atelier de mise en œuvre : |  |  | Atelier manuel, Ammann ARX23
2/ | CRITERES DE CONFORMITE
Source des critères :
| Définition des critères / objectifs : | [7 empty] | ≤ % de vide ≤
3/ | RESULTATS DES ESSAIS |  |  |  | Masse volumique réelle de l'enrobé (MVRE) : | [5 empty] | 2.44 |  |  | g/cm3
| N° | N° | Position |  |  | Masse volumique (g/cm3) | Compacités |  | Vides |  |  | Observations
| Essai | Profils | G | A | D |  | % |  | %
| 1 |  |  |  |  | 2.192 | 89.8 |  | 10.2
| 2 |  |  |  |  | 2.185 | 89.5 |  | 10.5
| 3 |  |  |  |  | 2.175 | 89.1 |  | 10.9
| 4 |  |  |  |  | 2.148 | 88 |  | 12
| 5 |  |  |  |  | 2.163 | 88.6 |  | 11.4
| 6 |  |  |  |  | 2.163 | 88.6 |  | 11.4
| 7 |  |  |  |  | 2.243 | 91.9 |  | 8.1
| 8 |  |  |  |  | 2.164 | 88.7 |  | 11.3
| Moyenne |  |  |  |  | 2.18 | 89.28 |  | 10.72
| Pourcentage de valeurs conformes : |  |  |  |  | 0
4/ | CONCLUSIONS
Contrôle | [11 empty] | Nom |  | F. MONTET
Pour Information | [11 empty] | Fonction |  | Technicien de laboratoire
6/ | COMMENTAIRES
Visa