## 060525 BBSG Montfort Eyzin
|  |  |  | COMPTE RENDU D'ESSAIS | [10 empty] | Vienne Condrieux - Travaux voiries Lot n°4
MESURE DE LA MASSE VOLUMIQUE DES MATERIAUX EN PLACE PAR GAMMADENSIMETRE appliquée aux produits hydrocarbonés (NF P 98-241-1)
|  |  |  | DE n° |  | 6 | RA M64C |  |  |  | 2025-05-07
[6 empty] | N°Chrono | N° d'affaire |  |  |  | Date de rédaction
Laboratoire : |  |  |  | Laboratoire Rhône Auvergne - 29-31 rue des tâches - ZI mi-plaine - 69800 SAINT PRIEST
1/ | RENSEIGNEMENTS GENERAUX
| Opérateur : |  |  | F. Montet |  |  |  | Produit contrôlé : | [5 empty] | BBSG 0/10 Classe 3
| Date de l'essai : |  |  | 06/05/2025 |  |  |  | N° formule : |  |  | 100SA4 |  |  | Epaisseur de la couche : |  | 7 cm
| Couche : |  |  | Roulement |  |  |  | Lieu de fabrication : | [5 empty] | Sillans
| Date de mise en œuvre: |  |  | 06/05/2025 |  |  |  | Section contrôlée : | [5 empty] | Montfort Eyzin Pinet
| Gammadensimètre : |  |  | Humbolt-9340 |  |  |  | Conditions météorologiques : | [5 empty] | Beau
| Date du dernier calibrage : |  |  | Avril 2025 |  |  |  | Profondeur de mesure : | [5 empty] | Rétrodiffusion
| Atelier de mise en œuvre : |  |  | Finisseur Volvo titan P7820C,Bomagbw161ad, bomag bw100ad
2/ | CRITERES DE CONFORMITE
Source des critères :
| Définition des critères / objectifs : | [7 empty] | 4 | ≤ % de vide ≤ |  |  | 8
3/ | RESULTATS DES ESSAIS |  |  |  | Masse volumique réelle de l'enrobé (MVRE) : | [6 empty] | 2.462 |  |  | g/cm3
| N° | N° | Position |  |  | Masse volumique (g/cm3) | Compacités |  |  | Vides |  |  | Observations
| Essai | Profils | G | A | D |  | % |  |  | %
| 1 |  |  |  |  | 2.32 | 94.2 |  |  | 5.8
| 2 |  |  |  |  | 2.272 | 92.3 |  |  | 7.7
| 3 |  |  |  |  | 2.284 | 92.8 |  |  | 7.2
| 4 |  |  |  |  | 2.314 | 94 |  |  | 6
| 5 |  |  |  |  | 2.29 | 93 |  |  | 7
| 6 |  |  |  |  | 2.3 | 93.4 |  |  | 6.6
| 7 |  |  |  |  | 2.3 | 93.4 |  |  | 6.6
| 8 |  |  |  |  | 2.264 | 92 |  |  | 8
| 9 |  |  |  |  | 2.277 | 92.5 |  |  | 7.5
| 10 |  |  |  |  | 2.282 | 92.7 |  |  | 7.3
| 11 |  |  |  |  | 2.298 | 93.3 |  |  | 6.7
| 12 |  |  |  |  | 2.295 | 93.2 |  |  | 6.8
| 13 |  |  |  |  | 2.273 | 92.3 |  |  | 7.7
| 14 |  |  |  |  | 2.274 | 92.4 |  |  | 7.6
| 15 |  |  |  |  | 2.287 | 92.9 |  |  | 7.1
| 16 |  |  |  |  | 2.268 | 92.1 |  |  | 7.9
| 17 |  |  |  |  | 2.343 | 95.2 |  |  | 4.8
| 18 |  |  |  |  | 2.27 | 92.2 |  |  | 7.8
| 19 |  |  |  |  | 2.344 | 95.2 |  |  | 4.8
| 20 |  |  |  |  | 2.292 | 93.1 |  |  | 6.9
| 21 |  |  |  |  | 2.31 | 93.8 |  |  | 6.2
| 22 |  |  |  |  | 2.281 | 92.6 |  |  | 7.4
| 23 |  |  |  |  | 2.277 | 92.5 |  |  | 7.5
| 24 |  |  |  |  | 2.305 | 93.6 |  |  | 6.4
| 25 |  |  |  |  | 2.315 | 94 |  |  | 6
| Moyenne |  |  |  |  | 2.29 | 93.15 |  |  | 6.85
| Pourcentage de valeurs conformes : |  |  |  |  | 100
4/ | CONCLUSIONS
Contrôle | [12 empty] | Nom |  | F. MONTET
Conforme | [12 empty] | Fonction |  | Technicien de laboratoire
6/ | COMMENTAIRES
Visa

## 070425 BBSG Compostiere Eyzin
|  |  |  | COMPTE RENDU D'ESSAIS | [10 empty] | Eyzin Pinet Rte de la compostiere
MESURE DE LA MASSE VOLUMIQUE DES MATERIAUX EN PLACE PAR GAMMADENSIMETRE appliquée aux produits hydrocarbonés (NF P 98-241-1)
|  |  |  | DE n° |  | 5 | RA M64C |  |  |  | 2025-04-08
[6 empty] | N°Chrono | N° d'affaire |  |  |  | Date de rédaction
Laboratoire : |  |  |  | Laboratoire Rhône Auvergne - 29-31 rue des tâches - ZI mi-plaine - 69800 SAINT PRIEST
1/ | RENSEIGNEMENTS GENERAUX
| Opérateur : |  |  | Sylvain LHOPITAL |  |  |  | Produit contrôlé : | [5 empty] | BBSG 0/10 Classe 3
| Date de l'essai : |  |  | 07/04/2025 |  |  |  | N° formule : |  |  | 100SA4 |  |  | Epaisseur de la couche : |  | 6 cm
| Couche : |  |  | Roulement |  |  |  | Lieu de fabrication : | [5 empty] | GMS Sillans
| Date de mise en œuvre: |  |  | 07/04/2025 |  |  |  | Section contrôlée : | [5 empty] | Rte de la compostiere
| Gammadensimètre : |  |  | Humbolt-9340 |  |  |  | Conditions météorologiques : | [5 empty] | Beau
| Date du dernier calibrage : |  |  | 2024-03-01 |  |  |  | Profondeur de mesure : | [5 empty] | Rétrodiffusion
| Atelier de mise en œuvre : |  |  | Volvo P9820D, Bomag BW120AD, Hamm HD90VO
2/ | CRITERES DE CONFORMITE
Source des critères :
| Définition des critères / objectifs : | [7 empty] | 4 | ≤ % de vide ≤ |  |  | 8
3/ | RESULTATS DES ESSAIS |  |  |  | Masse volumique réelle de l'enrobé (MVRE) : | [6 empty] | 2.462 |  |  | g/cm3
| N° | N° | Position |  |  | Masse volumique (g/cm3) | Compacités |  |  | Vides |  |  | Observations
| Essai | Profils | G | A | D |  | % |  |  | %
| 1 |  |  |  |  | 2.274 | 92.4 |  |  | 7.6
| 2 |  |  |  |  | 2.278 | 92.5 |  |  | 7.5
| 3 |  |  |  |  | 2.283 | 92.7 |  |  | 7.3
| 4 |  |  |  |  | 2.267 | 92.1 |  |  | 7.9
| 5 |  |  |  |  | 2.247 | 91.3 |  |  | 8.7
| 6 |  |  |  |  | 2.217 | 90 |  |  | 10
| 7 |  |  |  |  | 2.243 | 91.1 |  |  | 8.9
| 8 |  |  |  |  | 2.213 | 89.9 |  |  | 10.1
| 9 |  |  |  |  | 2.158 | 87.7 |  |  | 12.3
| 10 |  |  |  |  | 2.12 | 86.1 |  |  | 13.9
| 11 |  |  |  |  | 2.25 | 91.4 |  |  | 8.6
| 12 |  |  |  |  | 2.198 | 89.3 |  |  | 10.7
| 13 |  |  |  |  | 2.257 | 91.7 |  |  | 8.3
| 14 |  |  |  |  | 2.243 | 91.1 |  |  | 8.9
| 15 |  |  |  |  | 2.197 | 89.2 |  |  | 10.8
| 16 |  |  |  |  | 2.146 | 87.2 |  |  | 12.8
| 17 |  |  |  |  | 2.196 | 89.2 |  |  | 10.8
| 18 |  |  |  |  | 2.218 | 90.1 |  |  | 9.9
| 19 |  |  |  |  | 2.195 | 89.2 |  |  | 10.8
| 20 |  |  |  |  | 2.184 | 88.7 |  |  | 11.3
| Moyenne |  |  |  |  | 2.22 | 90.15 |  |  | 9.86
| Pourcentage de valeurs conformes : |  |  |  |  | 20
4/ | CONCLUSIONS
Contrôle | [12 empty] | Nom |  | SYLVAIN LHOPITAL
Non conforme | [12 empty] | Fonction |  | Chef de section laboratoire
6/ | COMMENTAIRES
Visa

## 070425 GB Compostiere Eyzin
|  |  |  | COMPTE RENDU D'ESSAIS | [10 empty] | Eyzin Pinet Rte de la compostiere
MESURE DE LA MASSE VOLUMIQUE DES MATERIAUX EN PLACE PAR GAMMADENSIMETRE appliquée aux produits hydrocarbonés (NF P 98-241-1)
|  |  |  | DE n° |  | 4 | RA M64C |  |  |  | 2025-04-08
[6 empty] | N°Chrono | N° d'affaire |  |  |  | Date de rédaction
Laboratoire : |  |  |  | Laboratoire Rhône Auvergne - 29-31 rue des tâches - ZI mi-plaine - 69800 SAINT PRIEST
1/ | RENSEIGNEMENTS GENERAUX
| Opérateur : |  |  | Sylvain LHOPITAL |  |  |  | Produit contrôlé : | [5 empty] | GB 0/14 Classe 3
| Date de l'essai : |  |  | 07/04/2025 |  |  |  | N° formule : |  |  | 143SA40 |  |  | Epaisseur de la couche : |  | 10 cm
| Couche : |  |  | Fondation |  |  |  | Lieu de fabrication : | [5 empty] | GMS Sillans
| Date de mise en œuvre: |  |  | 07/04/2025 |  |  |  | Section contrôlée : | [5 empty] | Rte de la compostiere
| Gammadensimètre : |  |  | Humbolt-9340 |  |  |  | Conditions météorologiques : | [5 empty] | Beau
| Date du dernier calibrage : |  |  | 2024-03-01 |  |  |  | Profondeur de mesure : | [5 empty] | 7,5cm
| Atelier de mise en œuvre : |  |  | Volvo P7820D, Bomag BW120AD, Hamm HD90VO
2/ | CRITERES DE CONFORMITE
Source des critères :
| Définition des critères / objectifs : | [7 empty] | 0 | ≤ % de vide ≤ |  |  | 9
3/ | RESULTATS DES ESSAIS |  |  |  | Masse volumique réelle de l'enrobé (MVRE) : | [6 empty] | 2.455 |  |  | g/cm3
| N° | N° | Position |  |  | Masse volumique (g/cm3) | Compacités |  |  | Vides |  |  | Observations
| Essai | Profils | G | A | D |  | % |  |  | %
| 1 |  |  |  |  | 2.276 | 92.7 |  |  | 7.3
| 2 |  |  |  |  | 2.244 | 91.4 |  |  | 8.6
| 3 |  |  |  |  | 2.257 | 91.9 |  |  | 8.1
| 4 |  |  |  |  | 2.24 | 91.2 |  |  | 8.8
| 5 |  |  |  |  | 2.268 | 92.4 |  |  | 7.6
| 6 |  |  |  |  | 2.246 | 91.5 |  |  | 8.5
| 7 |  |  |  |  | 2.25 | 91.6 |  |  | 8.4
| 8 |  |  |  |  | 2.297 | 93.6 |  |  | 6.4
| 9 |  |  |  |  | 2.302 | 93.8 |  |  | 6.2
| 10 |  |  |  |  | 2.261 | 92.1 |  |  | 7.9
| 11 |  |  |  |  | 2.244 | 91.4 |  |  | 8.6
| 12 |  |  |  |  | 2.239 | 91.2 |  |  | 8.8
| 13 |  |  |  |  | 2.239 | 91.2 |  |  | 8.8
| 14 |  |  |  |  | 2.267 | 92.3 |  |  | 7.7
| 15 |  |  |  |  | 2.238 | 91.2 |  |  | 8.8
| 16 |  |  |  |  | 2.182 | 88.9 |  |  | 11.1
| 17 |  |  |  |  | 2.254 | 91.8 |  |  | 8.2
| 18 |  |  |  |  | 2.234 | 91 |  |  | 9
| 19 |  |  |  |  | 2.256 | 91.9 |  |  | 8.1
| 20 |  |  |  |  | 2.238 | 91.2 |  |  | 8.8
| 21 |  |  |  |  | 2.245 | 91.4 |  |  | 8.6
| 22 |  |  |  |  | 2.28 | 92.9 |  |  | 7.1
| 23 |  |  |  |  | 2.277 | 92.7 |  |  | 7.3
| 24 |  |  |  |  | 2.238 | 91.2 |  |  | 8.8
| 25 |  |  |  |  | 2.255 | 91.9 |  |  | 8.1
| 26 |  |  |  |  | 2.303 | 93.8 |  |  | 6.2
| 27 |  |  |  |  | 2.248 | 91.6 |  |  | 8.4
| Moyenne |  |  |  |  | 2.25 | 91.84 |  |  | 8.16
| Pourcentage de valeurs conformes : |  |  |  |  | 96.3
4/ | CONCLUSIONS
Contrôle | [12 empty] | Nom |  | SYLVAIN LHOPITAL
Conforme | [12 empty] | Fonction |  | Chef de section laboratoire
6/ | COMMENTAIRES
Visa

## 110424
|  |  |  | COMPTE RENDU D'ESSAIS | [10 empty] | Vienne Condrieux - Travaux voiries Lot n°4
MESURE DE LA MASSE VOLUMIQUE DES MATERIAUX EN PLACE PAR GAMMADENSIMETRE appliquée aux produits hydrocarbonés (NF P 98-241-1)
|  |  |  | DE n° |  | 3 | RA M64C |  |  |  | 2024-04-11
[6 empty] | N°Chrono | N° d'affaire |  |  |  | Date de rédaction
Laboratoire : |  |  |  | Laboratoire Rhône Auvergne - 29-31 rue des tâches - ZI mi-plaine - 69800 SAINT PRIEST
1/ | RENSEIGNEMENTS GENERAUX
| Opérateur : |  |  | F. Montet |  |  |  | Produit contrôlé : | [5 empty] | BBSG 0/10 Classe 3
| Date de l'essai : |  |  | 11/04/2024 |  |  |  | N° formule : |  |  | 100SA4 |  |  | Epaisseur de la couche : |  | 5 cm
| Couche : |  |  | Roulement |  |  |  | Lieu de fabrication : | [5 empty] | Sillans
| Date de mise en œuvre: |  |  | 11/04/2024 |  |  |  | Section contrôlée : | [5 empty] | Route du vieux moulin
| Gammadensimètre : |  |  | Humbolt-9340 |  |  |  | Conditions météorologiques : | [5 empty] | Beau
| Date du dernier calibrage : |  |  | Mars 2024 |  |  |  | Profondeur de mesure : | [5 empty] | Rétrodiffusion
| Atelier de mise en œuvre : |  |  | Finisseur Volvo titan P6820C, Hamm DV+70i, bomag bw120ad
2/ | CRITERES DE CONFORMITE
Source des critères :
| Définition des critères / objectifs : | [7 empty] | 4 | ≤ % de vide ≤ |  |  | 8
3/ | RESULTATS DES ESSAIS |  |  |  | Masse volumique réelle de l'enrobé (MVRE) : | [6 empty] | 2.462 |  |  | g/cm3
| N° | N° | Position |  |  | Masse volumique (g/cm3) | Compacités |  |  | Vides |  |  | Observations
| Essai | Profils | G | A | D |  | % |  |  | %
| 1 |  |  |  |  | 2.276 | 92.4 |  |  | 7.6
| 2 |  |  |  |  | 2.268 | 92.1 |  |  | 7.9
| 3 |  |  |  |  | 2.273 | 92.3 |  |  | 7.7
| 4 |  |  |  |  | 2.3 | 93.4 |  |  | 6.6
| 5 |  |  |  |  | 2.287 | 92.9 |  |  | 7.1
| 6 |  |  |  |  | 2.274 | 92.4 |  |  | 7.6
| 7 |  |  |  |  | 2.265 | 92 |  |  | 8
| 8 |  |  |  |  | 2.282 | 92.7 |  |  | 7.3
| 9 |  |  |  |  | 2.305 | 93.6 |  |  | 6.4
| 10 |  |  |  |  | 2.294 | 93.2 |  |  | 6.8
| 11 |  |  |  |  | 2.268 | 92.1 |  |  | 7.9
| 12 |  |  |  |  | 2.272 | 92.3 |  |  | 7.7
| 13 |  |  |  |  | 2.283 | 92.7 |  |  | 7.3
| 14 |  |  |  |  | 2.268 | 92.1 |  |  | 7.9
| 15 |  |  |  |  | 2.293 | 93.1 |  |  | 6.9
| 16 |  |  |  |  | 2.301 | 93.5 |  |  | 6.5
| 17 |  |  |  |  | 2.283 | 92.7 |  |  | 7.3
| 18 |  |  |  |  | 2.265 | 92 |  |  | 8
| 19 |  |  |  |  | 2.31 | 93.8 |  |  | 6.2
| 20 |  |  |  |  | 2.271 | 92.2 |  |  | 7.8
| Moyenne |  |  |  |  | 2.28 | 92.67 |  |  | 7.33
| Pourcentage de valeurs conformes : |  |  |  |  | 100
4/ | CONCLUSIONS
Contrôle | [12 empty] | Nom |  | F. MONTET
Conforme | [12 empty] | Fonction |  | Technicien de laboratoire
6/ | COMMENTAIRES
Visa

## 291123
|  |  |  | COMPTE RENDU D'ESSAIS | [11 empty] | Vienne Condrieux - Travaux Voirie Lot n°4
MESURE DE LA MASSE VOLUMIQUE DES MATERIAUX EN PLACE PAR GAMMADENSIMETRE appliquée aux produits hydrocarbonés (NF P 98-241-1)
|  |  |  | DE n° |  | 2 | RA M64C |  |  |  | 2023-11-29
[6 empty] | N°Chrono | N° d'affaire |  |  |  | Date de rédaction
Laboratoire : |  |  |  | Laboratoire Rhône Auvergne - 29-31 rue des tâches - ZI mi-plaine - 69800 SAINT PRIEST
1/ | RENSEIGNEMENTS GENERAUX
| Opérateur : |  |  | F. Montet |  |  |  | Produit contrôlé : | [5 empty] | BBSG 0/10 Classe 3
| Date de l'essai : |  |  | 29/11/2023 |  |  |  | N° formule : |  |  | 100SA2 |  |  | Epaisseur de la couche : |  |  | 6 cm
| Couche : |  |  | Roulement |  |  |  | Lieu de fabrication : | [5 empty] | Sillans
| Date de mise en œuvre: |  |  | 29/11/2023 |  |  |  | Section contrôlée : | [5 empty] | Rue des Grillons
| Gammadensimètre : |  |  | Humbolt-9341 |  |  |  | Conditions météorologiques : | [5 empty] | Beau
| Date du dernier calibrage : |  |  | Mars 2023 |  |  |  | Profondeur de mesure : | [5 empty] | Rétrodiffusion
| Atelier de mise en œuvre : |  |  | Finisseur Vogele, bomag bw120ad,
2/ | CRITERES DE CONFORMITE
Source des critères :
| Définition des critères / objectifs : | [7 empty] | 2 | ≤ % de vide ≤ |  |  | 10
[8 empty] | 4 | ≤ Moyenne de % de vide ≤ | [5 empty] | 8
3/ | RESULTATS DES ESSAIS |  |  |  | Masse volumique réelle de l'enrobé (MVRE) : | [6 empty] | 2.464 |  |  |  | g/cm3
| N° | N° | Position |  |  | Masse volumique (g/cm3) | Compacités |  |  | Vides |  |  | Observations
| Essai | Profils | G | A | D |  | % |  |  | %
| 1 |  |  |  |  | 2.273 | 92.2 |  |  | 7.8
| 2 |  |  |  |  | 2.282 | 92.6 |  |  | 7.4
| 3 |  |  |  |  | 2.271 | 92.2 |  |  | 7.8
| 4 |  |  |  |  | 2.245 | 91.1 |  |  | 8.9
| 5 |  |  |  |  | 2.289 | 92.9 |  |  | 7.1
| 6 |  |  |  |  | 2.259 | 91.7 |  |  | 8.3
| 7 |  |  |  |  | 2.264 | 91.9 |  |  | 8.1
| 8 |  |  |  |  | 2.3 | 93.3 |  |  | 6.7
| 9 |  |  |  |  | 2.271 | 92.2 |  |  | 7.8
| 10 |  |  |  |  | 2.26 | 91.7 |  |  | 8.3
| 11 |  |  |  |  | 2.276 | 92.4 |  |  | 7.6
| 12 |  |  |  |  | 2.237 | 90.8 |  |  | 9.2
| 13 |  |  |  |  | 2.298 | 93.3 |  |  | 6.7
| 14 |  |  |  |  | 2.259 | 91.7 |  |  | 8.3
| 15 |  |  |  |  | 2.281 | 92.6 |  |  | 7.4
| 16 |  |  |  |  | 2.254 | 91.5 |  |  | 8.5
| 17 |  |  |  |  | 2.289 | 92.9 |  |  | 7.1
| 18 |  |  |  |  | 2.268 | 92 |  |  | 8
| 19 |  |  |  |  | 2.26 | 91.7 |  |  | 8.3
| 20 |  |  |  |  | 2.255 | 91.5 |  |  | 8.5
| Moyenne |  |  |  |  | 2.27 | 92.11 |  |  | 7.89
| Pourcentage de valeurs conformes : |  |  |  |  | 100
4/ | CONCLUSIONS
Contrôle | [12 empty] | Nom |  |  | F. MONTET
Conforme | [12 empty] | Fonction |  |  | Technicien de laboratoire
6/ | COMMENTAIRES
Visa

## 301023
|  |  |  | COMPTE RENDU D'ESSAIS | [10 empty] | Vienne Condrieux - Travaux Voirie Lot n°4
MESURE DE LA MASSE VOLUMIQUE DES MATERIAUX EN PLACE PAR GAMMADENSIMETRE appliquée aux produits hydrocarbonés (NF P 98-241-1)
|  |  |  | DE n° |  | 1 | RA M64C |  |  |  | 2023-10-31
[6 empty] | N°Chrono | N° d'affaire |  |  |  | Date de rédaction
Laboratoire : |  |  |  | Laboratoire Rhône Auvergne - 29-31 rue des tâches - ZI mi-plaine - 69800 SAINT PRIEST
1/ | RENSEIGNEMENTS GENERAUX
| Opérateur : |  |  | F. Montet |  |  |  | Produit contrôlé : | [5 empty] | BBSG 0/10 Classe 3
| Date de l'essai : |  |  | 30/10/2023 |  |  |  | N° formule : |  |  | 100SA4 |  |  | Epaisseur de la couche : |  | 5 cm
| Couche : |  |  | Roulement |  |  |  | Lieu de fabrication : | [5 empty] | Sillans
| Date de mise en œuvre: |  |  | 30/10/2023 |  |  |  | Section contrôlée : | [5 empty] | Route de jardin - Côtes d'Arey
| Gammadensimètre : |  |  | Humbolt-9340 |  |  |  | Conditions météorologiques : | [5 empty] | Couvert
| Date du dernier calibrage : |  |  | Mars 2023 |  |  |  | Profondeur de mesure : | [5 empty] | Rétrodiffusion
| Atelier de mise en œuvre : |  |  | 2 finisseurs, bomag bw 161 ad, Hamm hd DV90VO, hamm hd14
2/ | CRITERES DE CONFORMITE
Source des critères :
| Définition des critères / objectifs : | [7 empty] | 4 | ≤ % de vide ≤ |  |  | 8
3/ | RESULTATS DES ESSAIS |  |  |  | Masse volumique réelle de l'enrobé (MVRE) : | [6 empty] | 2.462 |  |  | g/cm3
| N° | N° | Position |  |  | Masse volumique (g/cm3) | Compacités |  |  | Vides |  |  | Observations
| Essai | Profils | G | A | D |  | % |  |  | %
| 1 |  | D |  |  | 2.335 | 94.8 |  |  | 5.2
| 2 |  | G |  |  | 2.287 | 92.9 |  |  | 7.1
| 3 |  | D |  |  | 2.279 | 92.6 |  |  | 7.4
| 4 |  | G |  |  | 2.265 | 92 |  |  | 8
| 5 |  | G |  |  | 2.29 | 93 |  |  | 7
| 6 |  | D |  |  | 2.272 | 92.3 |  |  | 7.7
| 7 |  | G |  |  | 2.281 | 92.6 |  |  | 7.4
| 8 |  | D |  |  | 2.268 | 92.1 |  |  | 7.9
| 9 |  | G |  |  | 2.31 | 93.8 |  |  | 6.2
| 10 |  | D |  |  | 2.283 | 92.7 |  |  | 7.3
| 11 |  | D |  |  | 2.282 | 92.7 |  |  | 7.3
| 12 |  | G |  |  | 2.285 | 92.8 |  |  | 7.2
| 13 |  | G |  |  | 2.31 | 93.8 |  |  | 6.2
| 14 |  | D |  |  | 2.274 | 92.4 |  |  | 7.6
| 15 |  | G |  |  | 2.264 | 92 |  |  | 8
| 16 |  | D |  |  | 2.269 | 92.2 |  |  | 7.8
| 17 |  | G |  |  | 2.279 | 92.6 |  |  | 7.4
| 18 |  | D |  |  | 2.264 | 92 |  |  | 8
| 19 |  | G |  |  | 2.287 | 92.9 |  |  | 7.1
| 20 |  | D |  |  | 2.271 | 92.2 |  |  | 7.8
| 21 |  | G |  |  | 2.273 | 92.3 |  |  | 7.7
| 22 |  | D |  |  | 2.283 | 92.7 |  |  | 7.3
| Moyenne |  |  |  |  | 2.28 | 92.7 |  |  | 7.3
| Pourcentage de valeurs conformes : |  |  |  |  | 100
4/ | CONCLUSIONS
Contrôle | [12 empty] | Nom |  | F. MONTET
Conforme | [12 empty] | Fonction |  | Technicien de laboratoire
6/ | COMMENTAIRES
Visa