## 080421
|  |  |  | COMPTE RENDU D'ESSAIS | [10 empty] | Vaulx en Velin - TASE
MESURE DE LA MASSE VOLUMIQUE DES MATERIAUX EN PLACE PAR GAMMADENSIMETRE appliquée aux produits hydrocarbonés (NF P 98-241-1)
|  |  |  | DE n° |  | 6 | RA J10C |  |  |  | 2021-04-08
[6 empty] | N°Chrono | N° d'affaire |  |  |  | Date de rédaction
Laboratoire : |  |  |  | Laboratoire Rhône-Alpes - 29-31 rue des Tâches - ZI mi-plaine - 69800 SAINT PRIEST
1/ | RENSEIGNEMENTS GENERAUX
| Opérateur : |  |  | F. Montet |  |  |  | Produit contrôlé : | [5 empty] | BBSG 0/10 Classe 3
| Date de l'essai : |  |  | 2021-04-08 |  |  |  | N° formule : |  |  | 114 |  |  | Epaisseur de la couche : |  | 6 cm
| Couche : |  |  | Roulement |  |  |  | Lieu de fabrication : | [5 empty] | P2R
| Date de mise en œuvre: |  |  | 2021-04-08 |  |  |  | Section contrôlée : | [5 empty] | Rue Nelli prolongée
| Gammadensimètre : |  |  | Humbolt-9340 |  |  |  | Conditions météorologiques : | [5 empty] | Beau
| Date du dernier calibrage : |  |  | 2021-03-01 |  |  |  | Profondeur de mesure : | [5 empty] | Rétrodiffusion
| Atelier de mise en œuvre : |  |  | Finisseur Volvo P7820 ,Hamm DV90VO
2/ | CRITERES DE CONFORMITE
Source des critères :
| Définition des critères / objectifs : | [7 empty] | 4 | ≤ % de vide ≤ |  |  | 8
3/ | RESULTATS DES ESSAIS |  |  |  |  | Masse volumique réelle de l'enrobé (MVRE) : | [5 empty] | 2.5 |  |  | g/cm3
| N° | N° | Position |  |  | Masse volumique (g/cm3) | Compacités |  |  | Vides |  |  | Observations
| Essai | Profils | G | A | D |  | % |  |  | %
| 1 |  |  |  |  | 2.313 | 92.5 |  |  | 7.5
| 2 |  |  |  |  | 2.346 | 93.8 |  |  | 6.2
| 3 |  |  |  |  | 2.302 | 92.1 |  |  | 7.9
| 4 |  |  |  |  | 2.32 | 92.8 |  |  | 7.2
| 5 |  |  |  |  | 2.32 | 92.8 |  |  | 7.2
| 6 |  |  |  |  | 2.372 | 94.9 |  |  | 5.1
| 7 |  |  |  |  | 2.378 | 95.1 |  |  | 4.9
| 8 |  |  |  |  | 2.398 | 95.9 |  |  | 4.1
| 9 |  |  |  |  | 2.332 | 93.3 |  |  | 6.7
| 10 |  |  |  |  | 2.352 | 94.1 |  |  | 5.9
| 11 |  |  |  |  | 2.307 | 92.3 |  |  | 7.7
| 12 |  |  |  |  | 2.33 | 93.2 |  |  | 6.8
| 13 |  |  |  |  | 2.329 | 93.2 |  |  | 6.8
| 14 |  |  |  |  | 2.338 | 93.5 |  |  | 6.5
| 15 |  |  |  |  | 2.3 | 92 |  |  | 8
| Moyenne |  |  |  |  | 2.34 | 93.43 |  |  | 6.57
| Pourcentage de valeurs conformes : |  |  |  |  | 100
4/ | CONCLUSIONS
Contrôle : | [6 empty] | Conforme | [5 empty] | Nom |  | F. MONTET
[13 empty] | Fonction |  | Technicien de laboratoire
5/ | COMMENTAIRES
Visa

## 070421
|  |  |  | COMPTE RENDU D'ESSAIS | [10 empty] | Vaulx en Velin - TASE
MESURE DE LA MASSE VOLUMIQUE DES MATERIAUX EN PLACE PAR GAMMADENSIMETRE appliquée aux produits hydrocarbonés (NF P 98-241-1)
|  |  |  | DE n° |  | 5 | RA J10C |  |  |  | 07/04/2021
[6 empty] | N°Chrono | N° d'affaire |  |  |  | Date de rédaction
Laboratoire : |  |  |  | Laboratoire Rhône-Alpes - 29-31 rue des Tâches - ZI mi-plaine - 69800 SAINT PRIEST
1/ | RENSEIGNEMENTS GENERAUX
| Opérateur : |  |  | F. Montet |  |  |  | Produit contrôlé : | [5 empty] | GB 0/14 Classe 3
| Date de l'essai : |  |  | 07/04/2021 |  |  |  | N° formule : |  |  | 157 |  |  | Epaisseur de la couche : |  | 8 cm
| Couche : |  |  | Base |  |  |  | Lieu de fabrication : | [5 empty] | P2R
| Date de mise en œuvre: |  |  | 07/04/2021 |  |  |  | Section contrôlée : | [5 empty] | Rue Nelli prolongée
| Gammadensimètre : |  |  | Humbolt-9340 |  |  |  | Conditions météorologiques : | [5 empty] | Beau
| Date du dernier calibrage : |  |  | 2021-03-01 |  |  |  | Profondeur de mesure : | [5 empty] | 7,5cm
| Atelier de mise en œuvre : |  |  | Finisseur volvo P7820, hamm HD DV90VO, bomag CC120
2/ | CRITERES DE CONFORMITE
Source des critères :
| Définition des critères / objectifs : | [7 empty] | 0 | ≤ % de vide ≤ |  |  | 9
3/ | RESULTATS DES ESSAIS |  |  |  |  | Masse volumique réelle de l'enrobé (MVRE) : | [5 empty] | 2.486 |  |  | g/cm3
| N° | N° | Position |  |  | Masse volumique (g/cm3) | Compacités |  |  | Vides |  |  | Observations
| Essai | Profils | G | A | D |  | % |  |  | %
| 1 |  |  |  |  | 2.288 | 92 |  |  | 8
| 2 |  |  |  |  | 2.272 | 91.4 |  |  | 8.6
| 3 |  |  |  |  | 2.306 | 92.8 |  |  | 7.2
| 4 |  |  |  |  | 2.323 | 93.4 |  |  | 6.6
| 5 |  |  |  |  | 2.285 | 91.9 |  |  | 8.1
| 6 |  |  |  |  | 2.318 | 93.2 |  |  | 6.8
| 7 |  |  |  |  | 2.294 | 92.3 |  |  | 7.7
| 8 |  |  |  |  | 2.287 | 92 |  |  | 8
| 9 |  |  |  |  | 2.308 | 92.8 |  |  | 7.2
| 10 |  |  |  |  | 2.275 | 91.5 |  |  | 8.5
| Moyenne |  |  |  |  | 2.3 | 92.33 |  |  | 7.67
| Pourcentage de valeurs conformes : |  |  |  |  | 100
4/ | CONCLUSIONS
Contrôle : | [6 empty] | Conforme | [5 empty] | Nom |  | F. MONTET
[13 empty] | Fonction |  | Technicien de laboratoire
5/ | COMMENTAIRES
Visa

## 261120
|  |  |  | COMPTE RENDU D'ESSAIS | [10 empty] | Vaulx en Velin - TASE
MESURE DE LA MASSE VOLUMIQUE DES MATERIAUX EN PLACE PAR GAMMADENSIMETRE appliquée aux produits hydrocarbonés (NF P 98-241-1)
|  |  |  | DE n° |  | 04 | RA J10C |  |  |  | 26/11/2020
[6 empty] | N°Chrono | N° d'affaire |  |  |  | Date de rédaction
Laboratoire :
1/ | RENSEIGNEMENTS GENERAUX
| Opérateur : |  |  | F. Montet |  |  |  | Produit contrôlé : | [5 empty] | BBSG 0/10 Classe 3
| Date de l'essai : |  |  | 26/11/2020 |  |  |  | N° formule : |  |  | 114 |  |  | Epaisseur de la couche : |  | 6 cm
| Couche : |  |  | Roulement |  |  |  | Lieu de fabrication : | [5 empty] | P2R
| Date de mise en œuvre: |  |  | 21/09/2020 |  |  |  | Section contrôlée : | [5 empty] | Rue Nelli prolongée
| Gammadensimètre : |  |  | Humbolt-9340 |  |  |  | Conditions météorologiques : | [5 empty] | Beau
| Date du dernier calibrage : |  |  | Avril 2020 |  |  |  | Profondeur de mesure : | [5 empty] | Rétrodiffusion
| Atelier de mise en œuvre : |  |  | Finisseur Volvo P7820 ,Hamm DV+90, Bomag CC120
2/ | CRITERES DE CONFORMITE
Source des critères :
| Définition des critères / objectifs : | [7 empty] | 4 | ≤ % de vide ≤ |  |  | 8
3/ | RESULTATS DES ESSAIS |  |  |  |  | Masse volumique réelle de l'enrobé (MVRE) : | [5 empty] | 2.5 |  |  | g/cm3
| N° | N° | Position |  |  | Masse volumique (g/cm3) | Compacités |  |  | Vides |  |  | Observations
| Essai | Profils | G | A | D |  | % |  |  | %
| 1 | Autour carotte 3 |  |  |  | 2.211 | 88.4 |  |  | 11.6
| 2 |  |  |  |  | 2.203 | 88.1 |  |  | 11.9
| 3 |  |  |  |  | 2.248 | 89.9 |  |  | 10.1
| 4 | Autour carotte 5 |  |  |  | 2.268 | 90.7 |  |  | 9.3
| 5 |  |  |  |  | 2.271 | 90.8 |  |  | 9.2
| 6 |  |  |  |  | 2.336 | 93.4 |  |  | 6.6
| 7 |  |  |  |  | 2.281 | 91.2 |  |  | 8.8
| Moyenne |  |  |  |  | 2.26 | 90.36 |  |  | 9.64
Pourcentage de valeurs conformes :
4/ | CONCLUSIONS
Contrôle : | [6 empty] | Pour Information | [5 empty] | Nom |  | F. MONTET
[13 empty] | Fonction |  | Technicien de laboratoire
5/ | COMMENTAIRES
Visa

## 210920 (2)
|  |  |  | COMPTE RENDU D'ESSAIS | [10 empty] | Vaulx en Velin TASE
MESURE DE LA MASSE VOLUMIQUE DES MATERIAUX EN PLACE PAR GAMMADENSIMETRE appliquée aux produits hydrocarbonés (NF P 98-241-1)
|  |  |  | DE n° |  | 3 | RA J10C |  |  |  | 2020-09-22
[6 empty] | N°Chrono | N° d'affaire |  |  |  | Date de rédaction
Laboratoire : |  |  |  | Laboratoire Rhône-Alpes - 29-31 rue des Tâches - ZI mi-plaine - 69800 SAINT PRIEST
1/ | RENSEIGNEMENTS GENERAUX
| Opérateur : |  |  | F. Montet |  |  |  | Produit contrôlé : | [5 empty] | BBSG 0/10 Classe 3
| Date de l'essai : |  |  | 21/09/2020 |  |  |  | Numéro de formule : | [5 empty] | 114
| Couche : |  |  | Roulement |  |  |  | Lieu de fabrication : | [5 empty] | P2R
| Date de mise en œuvre: |  |  | 21/09/2020 |  |  |  | Epaisseur de la couche : | [5 empty] | 6 cm
| Section contrôlée : |  |  | Rue Nelli prolongée |  |  |  | Conditions météorologiques : | [5 empty] | Beau
| Gammadensimètre : |  |  | Humbolt-9340 |  |  |  | Atelier de mise en œuvre : | [5 empty] | Finisseur Volvo P7820 ,Hamm DV90VO, Bomag CC120
| Date du dernier calibrage : |  |  | Avril 2020 |  |  |  | Profondeur de mesure : | [5 empty] | Rétrodiffusion
2/ | CRITERES DE CONFORMITE
Source des critères :
| Définition des critères / objectifs : | [7 empty] | 4 | ≤ % de vide ≤ |  |  | 8
3/ | RESULTATS DES ESSAIS |  |  |  |  | Masse volumique réelle de l'enrobé (MVRE) : | [5 empty] | 2.5 |  |  | g/cm3
| N° | N° | Position |  |  | Masse volumique (g/cm3) | Compacités |  |  | Vides |  |  | Observations
| Essai | Profils | G | A | D |  | % |  |  | %
| 1 |  |  |  |  | 2.371 | 94.84 |  |  | 5.16
| 2 |  |  |  |  | 2.392 | 95.68 |  |  | 4.32
| 3 |  |  |  |  | 2.301 | 92.04 |  |  | 7.96
| 4 |  |  |  |  | 2.352 | 94.08 |  |  | 5.92
| 5 |  |  |  |  | 2.325 | 93 |  |  | 7
| 6 |  |  |  |  | 2.346 | 93.84 |  |  | 6.16
| 7 |  |  |  |  | 2.321 | 92.84 |  |  | 7.16
| 8 |  |  |  |  | 2.36 | 94.4 |  |  | 5.6
| 9 |  |  |  |  | 2.308 | 92.32 |  |  | 7.68
| 10 |  |  |  |  | 2.343 | 93.72 |  |  | 6.28
| 11 |  |  |  |  | 2.309 | 92.3 |  |  | 7.7
| 12 |  |  |  |  | 2.398 | 95.92 |  |  | 4.08
| 13 |  |  |  |  | 2.387 | 95.48 |  |  | 4.52
| 14 |  |  |  |  | 2.354 | 94.16 |  |  | 5.84
| 15 |  |  |  |  | 2.354 | 94.16 |  |  | 5.84
| 16 |  |  |  |  | 2.333 | 93.32 |  |  | 6.68
| 17 |  |  |  |  | 2.308 | 92.32 |  |  | 7.68
| 18 |  |  |  |  | 2.315 | 92.6 |  |  | 7.4
| 19 |  |  |  |  | 2.349 | 93.96 |  |  | 6.04
| 20 |  |  |  |  | 2.325 | 93 |  |  | 7
| Moyenne |  |  |  |  | 2.34255 | 93.699 |  |  | 6.301
| Pourcentage de valeurs conformes : |  |  |  |  | 100
4/ | CONCLUSIONS
Contrôle : | [6 empty] | Conforme | [5 empty] | Nom |  | F. MONTET
[13 empty] | Fonction |  | Technicien de laboratoire
5/ | COMMENTAIRES
Visa

## 210920
|  |  |  | COMPTE RENDU D'ESSAIS | [10 empty] | Vaulx en Velin TASE
MESURE DE LA MASSE VOLUMIQUE DES MATERIAUX EN PLACE PAR GAMMADENSIMETRE appliquée aux produits hydrocarbonés (NF P 98-241-1)
|  |  |  | DE n° |  | 2 | RA J10C |  |  |  | 21/09/2020
[6 empty] | N°Chrono | N° d'affaire |  |  |  | Date de rédaction
Laboratoire : |  |  |  | Laboratoire Rhône-Alpes - 29-31 rue des Tâches - ZI mi-plaine - 69800 SAINT PRIEST
1/ | RENSEIGNEMENTS GENERAUX
| Opérateur : |  |  | F. Montet |  |  |  | Produit contrôlé : | [5 empty] | GB 0/14 Classe 3
| Date de l'essai : |  |  | 21/09/2020 |  |  |  | Numéro de formule | [5 empty] | 157
| Couche : |  |  | Base |  |  |  | Lieu de fabrication : | [5 empty] | P2R
| Date de mise en œuvre: |  |  | 21/09/2020 |  |  |  | Epaisseur de la couche : | [5 empty] | 8 cm
| Section contrôlée : |  |  | Rue Nelli prolongée |  |  |  | Conditions météorologiques : | [5 empty] | Couvert
| Gammadensimètre : |  |  | Humbolt-9340 |  |  |  | Atelier de mise en œuvre : | [5 empty] | Finisseur Volvo P7820 ,Hamm DV90VO, Bomag CC120
| Date du dernier calibrage : |  |  | Avril 2020 |  |  |  | Profondeur de mesure : | [5 empty] | 5 cm
2/ | CRITERES DE CONFORMITE
Source des critères :
| Définition des critères / objectifs : | [7 empty] | 0 | ≤ % de vide ≤ |  |  | 9
3/ | RESULTATS DES ESSAIS |  |  |  |  | Masse volumique réelle de l'enrobé (MVRE) : | [5 empty] | 2.478 |  |  | g/cm3
| N° | N° | Position |  |  | Masse volumique (g/cm3) | Compacités |  |  | Vides |  |  | Observations
| Essai | Profils | G | A | D |  | % |  |  | %
| 1 |  |  |  |  | 2.331 | 94.07 |  |  | 5.93
| 2 |  |  |  |  | 2.318 | 93.54 |  |  | 6.46
| 3 |  |  |  |  | 2.299 | 92.78 |  |  | 7.22
| 4 |  |  |  |  | 2.333 | 94.15 |  |  | 5.85
| 5 |  |  |  |  | 2.275 | 91.81 |  |  | 8.19
| 6 |  |  |  |  | 2.287 | 92.29 |  |  | 7.71
| 7 |  |  |  |  | 2.259 | 91.16 |  |  | 8.84
| 8 |  |  |  |  | 2.3 | 92.82 |  |  | 7.18
| 9 |  |  |  |  | 2.289 | 92.37 |  |  | 7.63
| 10 |  |  |  |  | 2.269 | 91.57 |  |  | 8.43
| Moyenne |  |  |  |  | 2.3 | 92.66 |  |  | 7.34
| Pourcentage de valeurs conformes : |  |  |  |  | 100
4/ | CONCLUSIONS
Contrôle : | [6 empty] | Conforme | [5 empty] | Nom |  | F. MONTET
[13 empty] | Fonction |  | Technicien de laboratoire
5/ | COMMENTAIRES
Visa

## 200520
|  |  |  | COMPTE RENDU D'ESSAIS | [10 empty] | Vaulx en Velin TASE
MESURE DE LA MASSE VOLUMIQUE DES MATERIAUX EN PLACE PAR GAMMADENSIMETRE appliquée aux produits hydrocarbonés (NF P 98-241-1)
|  |  |  | DE n° |  | 1 | RA J10C |  |  |  | 20/05/2020
[6 empty] | N°Chrono | N° d'affaire |  |  |  | Date de rédaction
Laboratoire : |  |  |  | Laboratoire Rhône-Alpes - 29-31 rue des Tâches - ZI mi-plaine - 69800 SAINT PRIEST
1/ | RENSEIGNEMENTS GENERAUX
| Opérateur : |  |  | Sylvain LHOPITAL |  |  |  | Produit contrôlé : | [5 empty] | GB 0/14 Classe 3
| Date de l'essai : |  |  | 20/05/2020 |  |  |  | Numéro de formule | [5 empty] | 157
| Couche : |  |  | Fondation |  |  |  | Lieu de fabrication : | [5 empty] | P2R
| Date de mise en œuvre: |  |  | 20/05/2020 |  |  |  | Epaisseur de la couche : | [5 empty] | 8 cm
| Section contrôlée : |  |  | Voie nouvelle |  |  |  | Conditions météorologiques : | [5 empty] | Beau
| Gammadensimètre : |  |  | Humbolt-9340 |  |  |  | Atelier de mise en œuvre : | [5 empty] | SIORAT
| Date du dernier calibrage : |  |  | Mai 2020 |  |  |  | Profondeur de mesure : | [5 empty] | 7,5cm
2/ | CRITERES DE CONFORMITE
Source des critères :
| Définition des critères / objectifs : | [7 empty] | 0 | ≤ % de vide ≤ |  |  | 9
3/ | RESULTATS DES ESSAIS |  |  |  |  | Masse volumique réelle de l'enrobé (MVRE) : | [5 empty] | 2.478 |  |  | g/cm3
| N° | N° | Position |  |  | Masse volumique (g/cm3) | Compacités |  |  | Vides |  |  | Observations
| Essai | Profils | G | A | D |  | % |  |  | %
| 1 |  | G |  |  | 2.282 | 92.09 |  |  | 7.91
| 2 |  | D |  |  | 2.292 | 92.49 |  |  | 7.51
| 3 |  | G |  |  | 2.269 | 91.57 |  |  | 8.43
| 4 |  | D |  |  | 2.287 | 92.29 |  |  | 7.71
| 5 |  | G |  |  | 2.359 | 95.2 |  |  | 4.8
| 6 |  | D |  |  | 2.295 | 92.62 |  |  | 7.38
| 7 |  | G |  |  | 2.305 | 93.02 |  |  | 6.98
| 8 |  | D |  |  | 2.256 | 91.04 |  |  | 8.96
| 9 |  | G |  |  | 2.278 | 91.93 |  |  | 8.07
| 10 |  | D |  |  | 2.263 | 91.32 |  |  | 8.68
| 11 |  | G |  |  | 2.265 | 91.4 |  |  | 8.6
| 12 |  | D |  |  | 2.346 | 94.67 |  |  | 5.33
| 13 |  | G |  |  | 2.286 | 92.25 |  |  | 7.75
| 14 |  | D |  |  | 2.386 | 96.29 |  |  | 3.71
| 15 |  | G |  |  | 2.318 | 93.54 |  |  | 6.46
| Moyenne |  |  |  |  | 2.3 | 92.78 |  |  | 7.22
| Pourcentage de valeurs conformes : |  |  |  |  | 100
4/ | CONCLUSIONS
Contrôle : | [6 empty] | Conforme | [5 empty] | Nom |  | Sylvain LHOPITAL
[13 empty] | Fonction |  | Chef de section laboratoire
5/ | COMMENTAIRES
Visa