## 290725 GB Farge
|  |  |  | COMPTE RENDU D'ESSAIS | [12 empty] | Lyon 7eme - réfection de tranchées
MASSE VOLUMIQUE DES ENROBES (NF EN 12697-6-A1)
[6 empty] | n° | 2 |  | RA L14C |  |  | 30/07/2025
[7 empty] | Chrono |  | N° d'affaire |  |  | Date de rédaction
Laboratoire : |  |  |  | Laboratoire Rhône Auvergne - 29-31 rue des tâches - ZI mi-plaine - 69800 SAINT PRIEST
1/ | RENSEIGNEMENTS GENERAUX | [20 empty] | F. Montet
29/07/2025
| Opérateur : |  |  |  | F. Montet |  |  |  |  | Nature du produit : |  |  |  |  | GB 0/14 Classe 3 | [6 empty] | 30/07/2025
| Date de(s) prélèvement(s) : |  |  |  | 29/07/2025 |  |  |  |  | Provenance : |  |  |  |  | P2R | [6 empty] | GB 0/14 Classe 3
| Date de(s) essai(s) : |  |  |  | 30/07/2025 |  |  |  |  | Couche : |  |  |  |  | Base | [6 empty] | P2R
Base
2/ | CRITERES DE CONFORMITE
Source des critères :
| Définition des critères / objectifs : |  |  |  |  | 0% ≤ % vides ≤ 9% avec tolérance jusqu'à 11%
3/ | RESULTATS DES ESSAIS
| Température mesurée de l'eau : (±1 - °C) |  | 24 |  |  |  | °C |  |  |  | Masse volumique de la paraffine: |  |  |  | 890 |  |  | kg/m3
| Masse volumique de l'eau : |  | 997.39913 |  |  |  | kg/m3 |  |  |  | MVR : |  |  |  | 2480 |  |  | kg/m3
| Référence de l'éprouvette | Masse séche (g) |  |  | Masse sèche paraffinée (g) |  |  | Masse dans l'eau (g) |  | Masse volumique de l'éprouvette (kg/m3) |  |  | Compacité % |  |  | % vides |  | Hauteur de l'éprouvette (cm) | Température mesurée au 1°C | Facteur de correction K | Facteur de correction à utiliser
| SC1 | 2509.8 |  |  | 2542.5 |  |  | 1426.7 |  | 2319.7 |  |  | 93.5 |  |  | 6.5 |  | 11 | 10 | 1.0027
| SC2 | 2043.5 |  |  | 2069.8 |  |  | 1133.4 |  | 2247.4 |  |  | 90.6 |  |  | 9.4 |  | 9 | 10 | 1.0027
| SC4 | 1803.2 |  |  | 1829.4 |  |  | 1012.8 |  | 2284.6 |  |  | 92.1 |  |  | 7.9 |  | 8.2 | 10 | 1.0027
| SC5 | 1245.2 |  |  | 1261 |  |  | 704.5 |  | 2305.1 |  |  | 92.9 |  |  | 7.1 |  | 5.3 | 10 | 1.0027
| SC6 | 1674.7 |  |  | 1697.2 |  |  | 944.4 |  | 2295.7 |  |  | 92.6 |  |  | 7.4 |  | 7.2 | 10 | 1.0027
[19 empty] | 11 | 1.0026
[19 empty] | 12 | 1.0025
[19 empty] | 13 | 1.0023
[19 empty] | 14 | 1.0022
4/ | CONCLUSIONS | [17 empty] | 15 | 1.0021
Contrôle | [13 empty] | Nom |  |  | F. MONTET |  | 16 | 1.0019
Conforme | [13 empty] | Fonction |  |  | Technicien de laboratoire |  | 17 | 1.0017
[19 empty] | 18 | 1.0016
5/ | COMMENTAIRES | [17 empty] | 19 | 1.0014
Formule 156. Carottes sur boulevard Farge. 1 carotte à 9,4% de vides qui est admissible. | [13 empty] | Visa |  |  |  |  | 20 | 1.0012
[19 empty] | 21 | 1.001
[19 empty] | 22 | 1.0007
[19 empty] | 23 | 1.0005
[19 empty] | 24 | 1.0003 | 1.0003
[19 empty] | 25 | 1
[19 empty] | 26 | 0.9997
[19 empty] | 27 | 0.9995
[19 empty] | 28 | 0.9992
[19 empty] | 29 | 0.9989
[19 empty] | 30 | 0.9986

## 290725 BBSG Farge
|  |  |  | COMPTE RENDU D'ESSAIS | [12 empty] | Lyon 7eme - réfection de tranchées
MASSE VOLUMIQUE DES ENROBES (NF EN 12697-6-A1)
[6 empty] | n° | 1 |  | RA L14C |  |  | 30/07/2025
[7 empty] | Chrono |  | N° d'affaire |  |  | Date de rédaction
Laboratoire : |  |  |  | Laboratoire Rhône Auvergne - 29-31 rue des tâches - ZI mi-plaine - 69800 SAINT PRIEST
1/ | RENSEIGNEMENTS GENERAUX | [20 empty] | F. Montet
29/07/2025
| Opérateur : |  |  |  | F. Montet |  |  |  |  | Nature du produit : |  |  |  |  | BBSG 0/10 Classe 3 | [6 empty] | 30/07/2025
| Date de(s) prélèvement(s) : |  |  |  | 29/07/2025 |  |  |  |  | Provenance : |  |  |  |  | P2R | [6 empty] | BBSG 0/10 Classe 3
| Date de(s) essai(s) : |  |  |  | 30/07/2025 |  |  |  |  | Couche : |  |  |  |  | Roulement | [6 empty] | P2R
Roulement
2/ | CRITERES DE CONFORMITE
Source des critères :
| Définition des critères / objectifs : |  |  |  |  | 4% ≤ % vides ≤ 8%
3/ | RESULTATS DES ESSAIS
| Température mesurée de l'eau : (±1 - °C) |  | 24 |  |  |  | °C |  |  |  | Masse volumique de la paraffine: |  |  |  | 890 |  |  | kg/m3
| Masse volumique de l'eau : |  | 997.39913 |  |  |  | kg/m3 |  |  |  | MVR : |  |  |  | 2440 |  |  | kg/m3
| Référence de l'éprouvette | Masse séche (g) |  |  | Masse sèche paraffinée (g) |  |  | Masse dans l'eau (g) |  | Masse volumique de l'éprouvette (kg/m3) |  |  | Compacité % |  |  | % vides |  | Hauteur de l'éprouvette (cm) | Température mesurée au 1°C | Facteur de correction K | Facteur de correction à utiliser
| C1 | 1257.3 |  |  | 1278.5 |  |  | 703.6 |  | 2275.3 |  |  | 93.3 |  |  | 6.7 |  | 5.5 | 10 | 1.0027
| C2 | 963.7 |  |  | 981.5 |  |  | 540.2 |  | 2281.2 |  |  | 93.5 |  |  | 6.5 |  | 4.3 | 10 | 1.0027
| C4 | 851.7 |  |  | 868.1 |  |  | 476.7 |  | 2277.3 |  |  | 93.3 |  |  | 6.7 |  | 3.8 | 10 | 1.0027
| C5 | 1065.5 |  |  | 1082.3 |  |  | 594.3 |  | 2265.1 |  |  | 92.8 |  |  | 7.2 |  | 4.8 | 10 | 1.0027
| C6 | 949.1 |  |  | 966.1 |  |  | 532.9 |  | 2285.7 |  |  | 93.7 |  |  | 6.3 |  | 4.2 | 10 | 1.0027
[19 empty] | 11 | 1.0026
[19 empty] | 12 | 1.0025
[19 empty] | 13 | 1.0023
[19 empty] | 14 | 1.0022
4/ | CONCLUSIONS | [17 empty] | 15 | 1.0021
Contrôle | [13 empty] | Nom |  |  | F. MONTET |  | 16 | 1.0019
Conforme | [13 empty] | Fonction |  |  | Technicien de laboratoire |  | 17 | 1.0017
[19 empty] | 18 | 1.0016
5/ | COMMENTAIRES | [17 empty] | 19 | 1.0014
Formule 110. Carottes sur boulevard Farge. | [13 empty] | Visa |  |  |  |  | 20 | 1.0012
[19 empty] | 21 | 1.001
[19 empty] | 22 | 1.0007
[19 empty] | 23 | 1.0005
[19 empty] | 24 | 1.0003 | 1.0003
[19 empty] | 25 | 1
[19 empty] | 26 | 0.9997
[19 empty] | 27 | 0.9995
[19 empty] | 28 | 0.9992
[19 empty] | 29 | 0.9989
[19 empty] | 30 | 0.9986