## 200622
|  |  |  | COMPTE RENDU D'ESSAIS | [12 empty] | Rillieux - Les balcons de Sermenaz
MASSE VOLUMIQUE DES ENROBES (NF EN 12697-6-A1)
[6 empty] | n° | 1 |  | RA L2HC |  |  | 22/06/2022
[7 empty] | Chrono |  | N° d'affaire |  |  | Date de rédaction
Laboratoire : |  |  |  | Laboratoire Rhône-Alpes - 29-31 rue des tâches - ZI mi-plaine - 69800 SAINT PRIEST
1/ | RENSEIGNEMENTS GENERAUX | [20 empty] | F. Montet
22/06/2022
| Opérateur : |  |  |  | F. Montet |  |  |  |  | Nature du produit : |  |  |  |  | GB 0/14 Classe 3 | [6 empty] | 22/06/2022
| Date de(s) prélèvement(s) : |  |  |  | 2022-06-20 |  |  |  |  | Provenance : |  |  |  |  | P2R | [6 empty] | GB 0/14 Classe 3
| Date de(s) essai(s) : |  |  |  | 22/06/2022 |  |  |  |  | Couche : |  |  |  |  | Base | [6 empty] | P2R
Base
2/ | CRITERES DE CONFORMITE
Source des critères :
| Définition des critères / objectifs : |  |  |  |  | 0 ≤ %vides ≤ 9
3/ | RESULTATS DES ESSAIS
| Température mesurée de l'eau : (±1 - °C) |  | 22 |  |  |  | °C |  |  |  | Masse volumique de la paraffine: |  |  |  | 890 |  |  | kg/m3
| Masse volumique de l'eau : |  | 997.79797 |  |  |  | kg/m3 |  |  |  | MVR : |  |  |  | 2486 |  |  | kg/m3
| Référence de l'éprouvette | Masse séche (g) |  |  | Masse sèche paraffinée (g) |  |  | Masse dans l'eau (g) |  | Masse volumique de l'éprouvette (kg/m3) |  |  | Compacité % |  |  | % vides |  | Hauteur de l'éprouvette (cm) | Température mesurée au 1°C | Facteur de correction K | Facteur de correction à utiliser
| Sc1 | 1884 |  |  | 1899.5 |  |  | 1095 |  | 2388.257 |  |  | 96.06828 |  |  | 3.931724 |  | 8.5 | 10 | 1.0027
| Sc2 | 1885.7 |  |  | 1901.5 |  |  | 1099.4 |  | 2398.751 |  |  | 96.4904 |  |  | 3.509601 |  | 9 | 11 | 1.0026
| Sc3 | 1664.6 |  |  | 1678.1 |  |  | 968.7 |  | 2392.364 |  |  | 96.23348 |  |  | 3.766519 |  | 8 | 12 | 1.0025
| Sc4 | 1707.9 |  |  | 1721.3 |  |  | 995.2 |  | 2396.561 |  |  | 96.40228 |  |  | 3.597718 |  | 8 | 13 | 1.0023
| Sc5 | 1975.5 |  |  | 1990.9 |  |  | 1147.2 |  | 2385.125 |  |  | 95.94226 |  |  | 4.057735 |  | 9 | 14 | 1.0022
[19 empty] | 15 | 1.0021
[19 empty] | 16 | 1.0019
[19 empty] | 17 | 1.0017
4/ | CONCLUSIONS | [17 empty] | 18 | 1.0016
Contrôle | [13 empty] | Nom |  |  | F. MONTET |  | 19 | 1.0014
Conforme | [13 empty] | Fonction |  |  | Technicien de laboratoire |  | 20 | 1.0012
[19 empty] | 21 | 1.001
[19 empty] | 22 | 1.0007 | 1.0007
7/ | COMMENTAIRES | [17 empty] | 23 | 1.0005
[14 empty] | Visa |  |  |  |  | 24 | 1.0003
[19 empty] | 25 | 1
[19 empty] | 26 | 0.9997
[19 empty] | 27 | 0.9995
[19 empty] | 28 | 0.9992
[19 empty] | 29 | 0.9989
[19 empty] | 30 | 0.9986