## 080125 GB4
|  |  |  | COMPTE RENDU D'ESSAIS | [12 empty] | CD01 - RD975/RD29a Viriat - Ch. de la Gare Aménagement carrefour et giratoire
MASSE VOLUMIQUE DES ENROBES (NF EN 12697-6-A1)
[6 empty] | n° | 2 |  | RA O03C |  |  | 09/01/2025
[7 empty] | Chrono |  | N° d'affaire |  |  | Date de rédaction
Laboratoire : |  |  |  | Laboratoire Rhône Auvergne - 29-31 rue des tâches - ZI mi-plaine - 69800 SAINT PRIEST
1/ | RENSEIGNEMENTS GENERAUX | [20 empty] | F. Montet
08/01/2025
| Opérateur : |  |  |  | F. Montet |  |  |  |  | Nature du produit : |  |  |  |  | GB 0/14 Classe 4 | [6 empty] | 09/01/2025
| Date de(s) prélèvement(s) : |  |  |  | 08/01/2025 |  |  |  |  | Provenance : |  |  |  |  | SEG | [6 empty] | GB 0/14 Classe 4
| Date de(s) essai(s) : |  |  |  | 09/01/2025 |  |  |  |  | Couche : |  |  |  |  | Fondation | [6 empty] | SEG
Fondation
2/ | CRITERES DE CONFORMITE
Source des critères :
| Définition des critères / objectifs : |  |  |  |  | %vides ≤ 8%
3/ | RESULTATS DES ESSAIS
| Température mesurée de l'eau : (±1 - °C) |  | 19 |  |  |  | °C |  |  |  | Masse volumique de la paraffine: |  |  |  | 890 |  |  | kg/m3
| Masse volumique de l'eau : |  | 998.49594 |  |  |  | kg/m3 |  |  |  | MVR : |  |  |  | 2503 |  |  | kg/m3
| Référence de l'éprouvette | Masse séche (g) |  |  | Masse sèche paraffinée (g) |  |  | Masse dans l'eau (g) |  | Masse volumique de l'éprouvette (kg/m3) |  |  | Compacité % |  |  | % vides |  | Hauteur de l'éprouvette (cm) | Température mesurée au 1°C | Facteur de correction K | Facteur de correction à utiliser
| SC4 | 2144.1 |  |  | 2170 |  |  | 1212.9 |  | 2306.9 |  |  | 92.2 |  |  | 7.8 |  | 15 | 10 | 1.0027
[19 empty] | 11 | 1.0026
[19 empty] | 12 | 1.0025
[19 empty] | 13 | 1.0023
[19 empty] | 14 | 1.0022
4/ | CONCLUSIONS | [17 empty] | 15 | 1.0021
Contrôle | [13 empty] | Nom |  |  | F. MONTET |  | 16 | 1.0019
Conforme | [13 empty] | Fonction |  |  | Technicien de laboratoire |  | 17 | 1.0017
[19 empty] | 18 | 1.0016
5/ | COMMENTAIRES | [17 empty] | 19 | 1.0014 | 1.0014
[14 empty] | Visa |  |  |  |  | 20 | 1.0012
[19 empty] | 21 | 1.001
[19 empty] | 22 | 1.0007
[19 empty] | 23 | 1.0005
[19 empty] | 24 | 1.0003
[19 empty] | 25 | 1
[19 empty] | 26 | 0.9997
[19 empty] | 27 | 0.9995
[19 empty] | 28 | 0.9992
[19 empty] | 29 | 0.9989
[19 empty] | 30 | 0.9986

## 171224 GB4
|  |  |  | COMPTE RENDU D'ESSAIS | [12 empty] | CD01 - RD975/RD29a Viriat - Ch. de la Gare Aménagement carrefour et giratoire
MASSE VOLUMIQUE DES ENROBES (NF EN 12697-6-A1)
[6 empty] | n° | 1 |  | RA O03C |  |  | 20/12/2024
[7 empty] | Chrono |  | N° d'affaire |  |  | Date de rédaction
Laboratoire : |  |  |  | Laboratoire Rhône Auvergne - 29-31 rue des tâches - ZI mi-plaine - 69800 SAINT PRIEST
1/ | RENSEIGNEMENTS GENERAUX | [20 empty] | F. Montet
17/12/2024
| Opérateur : |  |  |  | F. Montet |  |  |  |  | Nature du produit : |  |  |  |  | GB 0/14 Classe 4 | [6 empty] | 20/12/2024
| Date de(s) prélèvement(s) : |  |  |  | 17/12/2024 |  |  |  |  | Provenance : |  |  |  |  | SEG | [6 empty] | GB 0/14 Classe 4
| Date de(s) essai(s) : |  |  |  | 20/12/2024 |  |  |  |  | Couche : |  |  |  |  | Base | [6 empty] | SEG
Base
2/ | CRITERES DE CONFORMITE
Source des critères :
| Définition des critères / objectifs : |  |  |  |  | %vides ≤ 8%
3/ | RESULTATS DES ESSAIS
| Température mesurée de l'eau : (±1 - °C) |  | 19 |  |  |  | °C |  |  |  | Masse volumique de la paraffine: |  |  |  | 890 |  |  | kg/m3
| Masse volumique de l'eau : |  | 998.49594 |  |  |  | kg/m3 |  |  |  | MVR : |  |  |  | 2503 |  |  | kg/m3
| Référence de l'éprouvette | Masse séche (g) |  |  | Masse sèche paraffinée (g) |  |  | Masse dans l'eau (g) |  | Masse volumique de l'éprouvette (kg/m3) |  |  | Compacité % |  |  | % vides |  | Hauteur de l'éprouvette (cm) | Température mesurée au 1°C | Facteur de correction K | Facteur de correction à utiliser
| SC2 | 713.7 |  |  | 733.3 |  |  | 403.4 |  | 2314.4 |  |  | 92.5 |  |  | 7.5 |  | 5 | 10 | 1.0027
| SC3 | 848.1 |  |  | 866.1 |  |  | 483.6 |  | 2337.3 |  |  | 93.4 |  |  | 6.6 |  | 5.5 | 10 | 1.0027
[19 empty] | 11 | 1.0026
[19 empty] | 12 | 1.0025
[19 empty] | 13 | 1.0023
[19 empty] | 14 | 1.0022
4/ | CONCLUSIONS | [17 empty] | 15 | 1.0021
Contrôle | [13 empty] | Nom |  |  | F. MONTET |  | 16 | 1.0019
Conforme | [13 empty] | Fonction |  |  | Technicien de laboratoire |  | 17 | 1.0017
[19 empty] | 18 | 1.0016
5/ | COMMENTAIRES | [17 empty] | 19 | 1.0014 | 1.0014
[14 empty] | Visa |  |  |  |  | 20 | 1.0012
[19 empty] | 21 | 1.001
[19 empty] | 22 | 1.0007
[19 empty] | 23 | 1.0005
[19 empty] | 24 | 1.0003
[19 empty] | 25 | 1
[19 empty] | 26 | 0.9997
[19 empty] | 27 | 0.9995
[19 empty] | 28 | 0.9992
[19 empty] | 29 | 0.9989
[19 empty] | 30 | 0.9986