## 100725 EME Lacassagne
|  |  |  | COMPTE RENDU D'ESSAIS | [12 empty] | Avenue Lacassagne - Lyon 3eme
MASSE VOLUMIQUE DES ENROBES (NF EN 12697-6-A1)
[6 empty] | n° | 3 |  | RA M37C |  |  | 11/07/2025
[7 empty] | Chrono |  | N° d'affaire |  |  | Date de rédaction
Laboratoire : |  |  |  | Laboratoire Rhône Auvergne - 29-31 rue des tâches - ZI mi-plaine - 69800 SAINT PRIEST
1/ | RENSEIGNEMENTS GENERAUX | [20 empty] | F. Montet
10/07/2025
| Opérateur : |  |  |  | F. Montet |  |  |  |  | Nature du produit : |  |  |  |  | EME 0/14 Classe 2 | [6 empty] | 11/07/2025
| Date de(s) prélèvement(s) : |  |  |  | 10/07/2025 |  |  |  |  | Provenance : |  |  |  |  | Entre rue Paul Bert et avenue Félix Faure | [6 empty] | EME 0/14 Classe 2
| Date de(s) essai(s) : |  |  |  | 11/07/2025 |  |  |  |  | Couche : |  |  |  |  | Base | [6 empty] | Chantier
Base
2/ | CRITERES DE CONFORMITE
Source des critères :
| Définition des critères / objectifs : |  |  |  |  | % vides ≤ 6%
3/ | RESULTATS DES ESSAIS
| Température mesurée de l'eau : (±1 - °C) |  | 28 |  |  |  | °C |  |  |  | Masse volumique de la paraffine: |  |  |  | 890 |  |  | kg/m3
| Masse volumique de l'eau : |  | 996.30232 |  |  |  | kg/m3 |  |  |  | MVR : |  |  |  | 2463 |  |  | kg/m3
| Référence de l'éprouvette | Masse séche (g) |  |  | Masse sèche paraffinée (g) |  |  | Masse dans l'eau (g) |  | Masse volumique de l'éprouvette (kg/m3) |  |  | Compacité % |  |  | % vides |  | Hauteur de l'éprouvette (cm) | Température mesurée au 1°C | Facteur de correction K | Facteur de correction à utiliser
| SC1 | 3255.2 |  |  | 3294 |  |  | 1895.6 |  | 2393.5 |  |  | 97.2 |  |  | 2.8 |  | 13.5 | 10 | 1.0027
| SC2 | 3150.4 |  |  | 3186.1 |  |  | 1834 |  | 2392.1 |  |  | 97.1 |  |  | 2.9 |  | 13 | 10 | 1.0027
| SC3 | 2888.5 |  |  | 2924.5 |  |  | 1662.6 |  | 2355.8 |  |  | 95.6 |  |  | 4.4 |  | 12 | 10 | 1.0027
| SC4 | 3038.5 |  |  | 3072.9 |  |  | 1760.3 |  | 2376 |  |  | 96.5 |  |  | 3.5 |  | 13 | 10 | 1.0027
| SC5 | 3182.3 |  |  | 3218.8 |  |  | 1856.7 |  | 2399.7 |  |  | 97.4 |  |  | 2.6 |  | 13 | 10 | 1.0027
[19 empty] | 11 | 1.0026
[19 empty] | 12 | 1.0025
[19 empty] | 13 | 1.0023
[19 empty] | 14 | 1.0022
4/ | CONCLUSIONS | [17 empty] | 15 | 1.0021
Contrôle | [13 empty] | Nom |  |  | F. MONTET |  | 16 | 1.0019
Conforme | [13 empty] | Fonction |  |  | Technicien de laboratoire |  | 17 | 1.0017
[19 empty] | 18 | 1.0016
5/ | COMMENTAIRES | [17 empty] | 19 | 1.0014
[14 empty] | Visa |  |  |  |  | 20 | 1.0012
[19 empty] | 21 | 1.001
[19 empty] | 22 | 1.0007
[19 empty] | 23 | 1.0005
[19 empty] | 24 | 1.0003
[19 empty] | 25 | 1
[19 empty] | 26 | 0.9997
[19 empty] | 27 | 0.9995
[19 empty] | 28 | 0.9992 | 0.9992
[19 empty] | 29 | 0.9989
[19 empty] | 30 | 0.9986

## 280722
|  |  |  | COMPTE RENDU D'ESSAIS | [12 empty] | Villeurbanne - rue Pressensé
MASSE VOLUMIQUE DES ENROBES (NF EN 12697-6-A1)
[6 empty] | n° | 2 |  | RA M37C |  |  | 2022-07-29
[7 empty] | Chrono |  | N° d'affaire |  |  | Date de rédaction
Laboratoire :
1/ | RENSEIGNEMENTS GENERAUX
29/07/2022
| Opérateur : |  |  |  | F. Montet |  |  |  |  | Nature du produit : |  |  |  |  | BBSG 0/10 Cl3 | [6 empty] | 29/07/2022
| Date de(s) prélèvement(s) : |  |  |  | 2022-07-28 |  |  |  |  | Provenance : |  |  |  |  | P2R F115
| Date de(s) essai(s) : |  |  |  | 29/07/2022 |  |  |  |  | Couche : |  |  |  |  | Roulement
2/ | CRITERES DE CONFORMITE
Source des critères :
| Définition des critères / objectifs : |  |  |  |  | 2% ≤ %vides ≤10% et 4% ≤ Moyenne %vides ≤ 8%
3/ | RESULTATS DES ESSAIS
| Température mesurée de l'eau : (±1 - °C) |  | 23 |  |  |  | °C |  |  |  | Masse volumique de la paraffine: |  |  |  | 890 |  |  | kg/m3
| Masse volumique de l'eau : |  | 997.59855 |  |  |  | kg/m3 |  |  |  | MVR : |  |  |  | 2494 |  |  | kg/m3
| Référence de l'éprouvette | Masse séche (g) |  |  | Masse sèche paraffinée (g) |  |  | Masse dans l'eau (g) |  | Masse volumique de l'éprouvette (kg/m3) |  |  | Compacité % |  |  | % vides |  | Hauteur de l'éprouvette (cm) | Température mesurée au 1°C | Facteur de correction K | Facteur de correction à utiliser
| SC1 | 1830.1 |  |  | 1845.3 |  |  | 1069.9 |  | 2407.431 |  |  | 96.52891 |  |  | 3.471088 |  | 6.5 | 10 | 1.0027
| SC2 | 1594 |  |  | 1610.9 |  |  | 900.5 |  | 2299.742 |  |  | 92.21097 |  |  | 7.789028 |  | 6 | 11 | 1.0026
| SC3 | 1639.1 |  |  | 1654.9 |  |  | 956.2 |  | 2401.157 |  |  | 96.27736 |  |  | 3.722637 |  | 6 | 12 | 1.0025
| SC4 | 1231 |  |  | 1247.8 |  |  | 707.1 |  | 2353.165 |  |  | 94.35306 |  |  | 5.646943 |  | 4.8 | 13 | 1.0023
| SC5 | 1461 |  |  | 1483 |  |  | 824.1 |  | 2298.012 |  |  | 92.1416 |  |  | 7.858396 |  | 5.5 | 14 | 1.0022
[19 empty] | 15 | 1.0021
[19 empty] | 16 | 1.0019
[19 empty] | 17 | 1.0017
4/ | CONCLUSIONS | [17 empty] | 18 | 1.0016
Contrôle | [13 empty] | Nom |  |  | F. MONTET |  | 19 | 1.0014
Conforme | [13 empty] | Fonction |  |  | Technicien de laboratoire |  | 20 | 1.0012
[19 empty] | 21 | 1.001
[19 empty] | 22 | 1.0007
7/ | COMMENTAIRES | [17 empty] | 23 | 1.0005 | 1.0005
[14 empty] | Visa |  |  |  |  | 24 | 1.0003
[19 empty] | 25 | 1
[19 empty] | 26 | 0.9997
[19 empty] | 27 | 0.9995
[19 empty] | 28 | 0.9992
[19 empty] | 29 | 0.9989
[19 empty] | 30 | 0.9986

## 270722
|  |  |  | COMPTE RENDU D'ESSAIS | [12 empty] | Villeurbanne - rue Pressensé
MASSE VOLUMIQUE DES ENROBES (NF EN 12697-6-A1)
[6 empty] | n° | 1 |  | RA M37C |  |  | 28/07/2022
[7 empty] | Chrono |  | N° d'affaire |  |  | Date de rédaction
Laboratoire : |  |  |  | Laboratoire Rhône-Ain-Loire et Haute-Loire - 29-31 rue des Tâches ZI Mi-Plaine - 69800 SAINT PRIEST
1/ | RENSEIGNEMENTS GENERAUX | [20 empty] | D.FONTAINE
27/07/2022
| Opérateur : |  |  |  | D.FONTAINE |  |  |  |  | Nature du produit : |  |  |  |  | GB 0/14 Classe 4 | [6 empty] | 28/07/2022
| Date de(s) prélèvement(s) : |  |  |  | 27/07/2022 |  |  |  |  | Provenance : |  |  |  |  | P2R | [6 empty] | GB 0/14 Classe 3
| Date de(s) essai(s) : |  |  |  | 28/07/2022 |  |  |  |  | Couche : |  |  |  |  | Base | [6 empty] | P2R
Liaison
2/ | CRITERES DE CONFORMITE
Source des critères :
Définition des critères / objectifs :
3/ | RESULTATS DES ESSAIS
| Température mesurée de l'eau : (±1 - °C) |  | 22.6 |  |  |  | °C |  |  |  | Masse volumique de la paraffine: |  |  |  | 890 |  |  | kg/m3
| Masse volumique de l'eau : |  | 998.7 |  |  |  | kg/m3 |  |  |  | MVR : |  |  |  | 2470 |  |  | kg/m3
| Référence de l'éprouvette | Masse séche (g) |  |  | Masse sèche paraffinée (g) |  |  | Masse dans l'eau (g) |  | Masse volumique de l'éprouvette (kg/m3) |  |  | Compacité % |  |  | % vides |  | Hauteur de l'éprouvette (cm) | Température mesurée au 1°C | Facteur de correction K | Facteur de correction à utiliser
| SC1 | 3107.9 |  |  | 3119.2 |  |  | 1816.6 |  | 2406.242 |  |  | 97.41872 |  |  | 2.581285 |  | 11 | 10 | 1.0027
| SC2 | 3006.9 |  |  | 3016.3 |  |  | 1752.7 |  | 2396.542 |  |  | 97.02597 |  |  | 2.974026 |  | 10.5 | 11 | 1.0026
| SC3 | 3542 |  |  | 3555.1 |  |  | 2049.1 |  | 2372.021 |  |  | 96.03325 |  |  | 3.96675 |  | 13 | 12 | 1.0025
[19 empty] | 13 | 1.0023
[19 empty] | 14 | 1.0022
[19 empty] | 15 | 1.0021
[19 empty] | 16 | 1.0019
[19 empty] | 17 | 1.0017
4/ | CONCLUSIONS | [17 empty] | 18 | 1.0016
Contrôle | [13 empty] | Nom |  |  | D.FONTAINE |  | 19 | 1.0014
Pour information | [13 empty] | Fonction |  |  | Technicien de laboratoire |  | 20 | 1.0012
[19 empty] | 21 | 1.001
[19 empty] | 22 | 1.0007
7/ | COMMENTAIRES | [17 empty] | 23 | 1.0005
[14 empty] | Visa |  |  |  |  | 24 | 1.0003
[19 empty] | 25 | 1
[19 empty] | 26 | 0.9997
[19 empty] | 27 | 0.9995
[19 empty] | 28 | 0.9992
[19 empty] | 29 | 0.9989
[19 empty] | 30 | 0.9986