## 110725 Bretelle Giratoire
|  |  | COMPTE RENDU D'ESSAIS | [11 empty] | Belleville en Beaujolais RD109 Lot 2
PORTANCES DES PLATES-FORMES DYNAPLAQUE (NF P 94-117-2 d'octobre 2004)
|  |  | PLD N° |  | 1 |  |  | RA P55C |  |  | 11/07/2025
[5 empty] | Chrono |  |  | N° d'affaire |  |  | Date de rédaction
Laboratoire : |  |  | Laboratoire Rhône Auvergne - 29-31 rue des tâches - ZI mi-plaine - 69800 SAINT PRIEST
1/ | RENSEIGNEMENTS GENERAUX
| Opérateur : |  |  | Sylvain LHOPITAL | [5 empty] | Nature du matériau : |  |  |  | GDNT 0/80
| Date de(s) essai(s) : |  |  | 11/07/2025 | [5 empty] | Météo : |  |  |  | Beau
| Partie de l'ouvrage : |  |  | Giratoire RD109/306/339 | [5 empty] | Plan de situation : |  |  |  | Non
2/ | CRITERES DE CONFORMITE
Source des critères :
| Définition des critères / objectifs : |  |  |  | EV2 ≥ |  | 80 | Mpa
3/ | RESULTATS DES ESSAIS |  |  |  |  | Diametre de la plaque pour Kw: | [5 empty] | 600
| N° | Localisation de l'essai |  | Module EV2 |  |  | Observations
MPa
| 1 |  |  | 70
| 2 |  |  | 69
| 3 |  |  | 62
| 4 |  |  | 56
| 5 |  |  | 56
| Moyenne |  |  | 62.6 |  |  | 0.00 |  | % de valeurs ≥ au seuil requis
| Valeur mini |  |  | 56
| Valeur maxi |  |  | 70
4/ | CONCLUSION
Contrôle | [12 empty] | Nom |  | SYLVAIN LHOPITAL
Pour information | [12 empty] | Fonction |  | Chef de section laboratoire
6/ | COMMENTAIRES
Visa