## 131125 CdF Voirie
|  |  | COMPTE RENDU D'ESSAIS | [11 empty] | Clermont-Ferrand STEP 3 Rivières Méthanisation
PORTANCES DES PLATES-FORMES DYNAPLAQUE (NF P 94-117-2 d'octobre 2004)
|  |  | PLD N° |  | 4 |  |  | RA K52E |  |  | 13/11/2025
[5 empty] | Chrono |  |  | N° d'affaire |  |  | Date de rédaction
Laboratoire : |  |  | Laboratoire Rhône Auvergne - 29-31 rue des tâches - ZI mi-plaine - 69800 SAINT PRIEST
1/ | RENSEIGNEMENTS GENERAUX
| Opérateur : |  |  | Sylvain LHOPITAL | [5 empty] | Nature du matériau : |  |  |  | GNT 0/31,5
| Date de(s) essai(s) : |  |  | 13/11/2025 | [5 empty] | Météo : |  |  |  | Couvert
| Partie de l'ouvrage : |  |  | CdF Voirie | [5 empty] | Plan de situation : |  |  |  | Oui
2/ | CRITERES DE CONFORMITE
Source des critères :
| Définition des critères / objectifs : |  |  |  | EV2 ≥ |  | 50 | Mpa
3/ | RESULTATS DES ESSAIS |  |  |  |  | Diametre de la plaque pour Kw: | [5 empty] | 600
| N° | Localisation de l'essai |  | Module EV2 |  |  | Observations
MPa
| 1 |  |  | 91
| 2 |  |  | 136
| 3 |  |  | 135
| 4 |  |  | 79
| 5 |  |  | 151
| 6 |  |  | 89
| 7 |  |  | 94
| 8 |  |  | 98
| 9 |  |  | 98
| 10 |  |  | 85
| 11 |  |  | 107
| 12 |  |  | 91
| 13 |  |  | 86
| 14 |  |  | 108
| 15 |  |  | 55
| 16 |  |  | 78
| 17 |  |  | 74
| 18 |  |  | 89
| 19 |  |  | 92
| 20 |  |  | 75
| 21 |  |  | 88
| Moyenne |  |  | 95.19048 |  |  | 100.00 |  | % de valeurs ≥ au seuil requis
| Valeur mini |  |  | 55
| Valeur maxi |  |  | 151
4/ | CONCLUSION
Contrôle | [12 empty] | Nom |  | Sylvain LHOPITAL
Conforme | [12 empty] | Fonction |  | Chef de section laboratoire
6/ | COMMENTAIRES
Visa

## 120723 Tranchées
|  |  | COMPTE RENDU D'ESSAIS | [11 empty] | Clermont-Ferrand STEP 3 Rivières Méthanisation
PORTANCES DES PLATES-FORMES DYNAPLAQUE (NF P 94-117-2 d'octobre 2004)
|  |  | PLD N° |  | 3 |  |  | RA K52K |  |  | 12/07/2023
[5 empty] | Chrono |  |  | N° d'affaire |  |  | Date de rédaction
Laboratoire : |  |  | Laboratoire Rhône Auvergne - 29-31 rue des tâches - ZI mi-plaine - 69800 SAINT PRIEST
1/ | RENSEIGNEMENTS GENERAUX
| Opérateur : |  |  | Sylvain LHOPITAL | [5 empty] | Nature du matériau : |  |  |  | Grave concassée 0/31.5
| Date de(s) essai(s) : |  |  | 12/07/2023 | [5 empty] | Météo : |  |  |  | Couvert
| Partie de l'ouvrage : |  |  | Tranchées | [5 empty] | Plan de situation : |  |  |  | Oui
2/ | CRITERES DE CONFORMITE
Source des critères :
| Définition des critères / objectifs : |  |  |  | EV2 ≥ |  | 50 | Mpa
3/ | RESULTATS DES ESSAIS |  |  |  |  | Diametre de la plaque pour Kw: | [5 empty] | 600
| N° | Localisation de l'essai |  | Module EV2 |  |  | Observations
MPa
| 1 |  |  | 78
| 2 |  |  | 84
| 3 |  |  | 61
| 4 |  |  | 70
| 5 |  |  | 89
| 6 |  |  | 92
| 7 |  |  | 78
| 8 |  |  | 77
| 9 |  |  | 81
| 10 |  |  | 72
| 11 |  |  | 83
| 12 |  |  | 68
| 13 |  |  | 86
| 14 |  |  | 81
| 15 |  |  | 72
| 16 |  |  | 100
| 17 |  |  | 88
| 18 |  |  | 88
| 19 |  |  | 98
| 20 |  |  | 67
| 21 |  |  | 59
| 22 |  |  | 83
| 23 |  |  | 71
| 24 |  |  | 80
| 25 |  |  | 60
| 26 |  |  | 68
| 27 |  |  | 61
| 28 |  |  | 82
| 29 |  |  | 89
| 30 |  |  | 129
| 31 |  |  | 91
| 32 |  |  | 68
| 33 |  |  | 61
| 34 |  |  | 71
| 35 |  |  | 70
| 36 |  |  | 63
| Moyenne |  |  | 78.30556 |  |  | 100.00 |  | % de valeurs ≥ au seuil requis
| Valeur mini |  |  | 59
| Valeur maxi |  |  | 129
4/ | CONCLUSION
Contrôle | [12 empty] | Nom |  | Sylvain LHOPITAL
Conforme | [12 empty] | Fonction |  | Chef de section laboratoire
6/ | COMMENTAIRES
Visa

## 211021 (2)
|  |  | COMPTE RENDU D'ESSAIS | [10 empty] | Clermont Ferrand STEP 3 Rivieres Méthanisation
PORTANCES DES PLATES-FORMES DYNAPLAQUE (NF P 94-117-2 d'octobre 2004)
|  |  | PLD N° |  | 2 |  | RA K52E |  |  | 21/10/2021
[5 empty] | Chrono |  | N° d'affaire |  |  | Date de rédaction
Laboratoire : |  |  | Laboratoire Rhône-Alpes - 29-31 rue des Tâches - ZI mi-plaine - 69800 SAINT PRIEST
1/ | RENSEIGNEMENTS GENERAUX
| Opérateur : |  |  | Sylvain LHOPITAL |  |  |  |  | Nature du matériau : |  |  |  | GDNT 0/80
| Date de(s) essai(s) : |  |  | 21/10/2021 |  |  |  |  | Météo : |  |  |  | Couvert
| Partie de l'ouvrage : |  |  | Plate-forme methaniseur |  |  |  |  | Plan de situation : |  |  |  | Non
2/ | CRITERES DE CONFORMITE
Source des critères :
| Définition des critères / objectifs : |  |  |  | EV2 ≥ | 50 | Mpa
3/ | RESULTATS DES ESSAIS |  |  |  |  | Diametre de la plaque pour Kw: |  |  |  |  | 600
| N° | Localisation de l'essai |  | Module EV2 |  | Observations
MPa
| 25 | Plate-forme PTF 51 |  | 40
| 26 |  |  | 24
| 27 |  |  | 65
| 28 |  |  | 42
| 29 |  |  | 27
| 30 |  |  | 37
| 31 |  |  | 41
| 32 |  |  | 39
| 33 |  |  | 30
| 34 | Plate-forme PTF 33 |  | 35
| 35 |  |  | 25
| 36 |  |  | 35
| 37 |  |  | 37
| 38 |  |  | 40
| 39 |  |  | 46
| 40 | Plate-forme PTF 31-70 Deodo |  | 51
| 41 |  |  | 44
| 42 |  |  | 65
| 43 |  |  | 32
| 44 | Plate-forme PTF 31-70 Degrilleur |  | 36
| 45 |  |  | 37
| 46 |  |  | 31
| 47 |  |  | 31
| 48 |  |  | 38
| Moyenne |  |  | 38.66667 |  | 48.94 |  | % de valeurs ≥ au seuil requis
| Valeur mini |  |  | 24
| Valeur maxi |  |  | 65
6/ | CONCLUSIONS
Contrôle : | [6 empty] | Pour information |  |  |  |  | Nom |  | Sylvain LHOPITAL
[12 empty] | Fonction |  | Chef de section laboratoire
7/ | COMMENTAIRES | [10 empty] | Visa

## 211021
|  |  | COMPTE RENDU D'ESSAIS | [12 empty] | Clermont Ferrand STEP 3 Rivieres Méthanisation
PORTANCES DES PLATES-FORMES DYNAPLAQUE (NF P 94-117-2 d'octobre 2004)
|  |  | PLD N° |  | 1 |  | RA K52E |  |  |  | 21/10/2021
[5 empty] | Chrono |  | N° d'affaire |  |  |  | Date de rédaction
Laboratoire : |  |  | Laboratoire Rhône-Alpes - 29-31 rue des Tâches - ZI mi-plaine - 69800 SAINT PRIEST
1/ | RENSEIGNEMENTS GENERAUX
| Opérateur : |  |  | Sylvain LHOPITAL |  |  |  |  | Nature du matériau : |  |  |  |  | GDNT 0/80
| Date de(s) essai(s) : |  |  | 21/10/2021 |  |  |  |  | Météo : |  |  |  |  | Couvert
| Partie de l'ouvrage : |  |  | Plate-forme methaniseur |  |  |  |  | Plan de situation : |  |  |  |  | Non
2/ | CRITERES DE CONFORMITE
Source des critères :
| Définition des critères / objectifs : |  |  |  | EV2 ≥ | 50 | Mpa
3/ | RESULTATS DES ESSAIS |  |  |  |  | Diametre de la plaque pour Kw: | [5 empty] | 600
| N° | Localisation de l'essai |  | Module EV2 |  | Observations
MPa
| 1 | Batiment 90 |  | 65
| 2 |  |  | 61 |  |  |  |  | X3 |  |  |  | X2 |  |  | X1
| 3 |  |  | 53
| 4 |  |  | 52
| 5 |  |  | 56
| 6 |  |  | 87 | [6 empty] | X4 |  |  |  | X5
| 7 |  |  | 67
| 8 |  |  | 66
| 9 | Plate-forme de travail |  | 60
| 10 |  |  | 55 | [5 empty] | X8 |  |  | X7 |  |  | X6
| 11 |  |  | 54
| 12 |  |  | 53
| 13 |  |  | 61
| 14 |  |  | 57 | [5 empty] | X11 |  |  | X10 |  |  | X9
| 15 |  |  | 42
| 16 |  |  | 34
| 17 | Plate-forme G1 PTF38 |  | 47
| 18 |  |  | 90 | [6 empty] | X12 |  |  | X13
| 19 |  |  | 69
| 20 |  |  | 53
| 21 |  |  | 75
| 22 |  |  | 61
| 23 |  |  | 68 | [5 empty] | X16 |  |  | X15 |  |  | X14
| 24 |  |  | 43
| Moyenne |  |  | 59.54167 |  | 48.94 |  | % de valeurs ≥ au seuil requis
| Valeur mini |  |  | 34
| Valeur maxi |  |  | 90
6/ | CONCLUSIONS
Contrôle : | [6 empty] | Pour information | [5 empty] | Nom |  |  | Sylvain LHOPITAL
[13 empty] | Fonction |  |  | Chef de section laboratoire
7/ | COMMENTAIRES | [11 empty] | Visa