## 170723
|  |  | COMPTE RENDU D'ESSAIS | [11 empty] | Parking St Didier de Formans
PORTANCES DES PLATES-FORMES DYNAPLAQUE (NF P 94-117-2 d'octobre 2004)
|  |  | PLD N° |  | 3 |  |  | RA L11C |  |  | 17/07/2023
[5 empty] | Chrono |  |  | N° d'affaire |  |  | Date de rédaction
Laboratoire : |  |  | Laboratoire Rhône Auvergne - 29-31 rue des tâches - ZI mi-plaine - 69800 SAINT PRIEST
1/ | RENSEIGNEMENTS GENERAUX
| Opérateur : |  |  | F. Montet | [5 empty] | Nature du matériau : |  |  |  | Matériau en place
| Date de(s) essai(s) : |  |  | 17/07/2023 | [5 empty] | Météo : |  |  |  | Beau
| Partie de l'ouvrage : |  |  | CDR après rabotage | [5 empty] | Plan de situation : |  |  |  | Non
2/ | CRITERES DE CONFORMITE
Source des critères :
| Définition des critères / objectifs : |  |  |  | EV2 ≥ |  | 50 | Mpa
3/ | RESULTATS DES ESSAIS |  |  |  |  | Diametre de la plaque pour Kw: | [5 empty] | 600
| N° | Localisation de l'essai |  | Module EV2 |  |  | Observations
MPa
| 1 |  |  | 132
| 2 |  |  | 117
| 3 |  |  | 130
| 4 |  |  | 95
| 5 |  |  | 114
| 6 |  |  | 99
| 7 |  |  | 141
| 8 |  |  | 140
| 9 |  |  | 93
| 10 |  |  | 85
| Moyenne |  |  | 114.6 |  |  | 100.00 |  | % de valeurs ≥ au seuil requis
| Valeur mini |  |  | 85
| Valeur maxi |  |  | 141
4/ | CONCLUSION
Contrôle | [12 empty] | Nom |  | F. MONTET
Conforme | [12 empty] | Fonction |  | Technicien de laboratoire
6/ | COMMENTAIRES
Visa

## 150523
|  |  | COMPTE RENDU D'ESSAIS | [11 empty] | Parcieux Ch. Port Bernalin Extension du parking
PORTANCES DES PLATES-FORMES DYNAPLAQUE (NF P 94-117-2 d'octobre 2004)
|  |  | PLD N° |  | 2 |  |  | RA L11C |  |  | 15/05/2023
[5 empty] | Chrono |  |  | N° d'affaire |  |  | Date de rédaction
Laboratoire : |  |  | Laboratoire Rhône Auvergne - 29-31 rue des tâches - ZI mi-plaine - 69800 SAINT PRIEST
1/ | RENSEIGNEMENTS GENERAUX
| Opérateur : |  |  | F. Montet | [5 empty] | Nature du matériau : |  |  |  | GDNT 0/80
| Date de(s) essai(s) : |  |  | 15/05/2023 | [5 empty] | Météo : |  |  |  | Couvert
| Partie de l'ouvrage : |  |  | CdF | [5 empty] | Plan de situation : |  |  |  | Oui
2/ | CRITERES DE CONFORMITE
Source des critères :
| Définition des critères / objectifs : |  |  |  | EV2 ≥ |  | 50 | Mpa
3/ | RESULTATS DES ESSAIS |  |  |  |  | Diametre de la plaque pour Kw: | [5 empty] | 600
| N° | Localisation de l'essai |  | Module EV2 |  |  | Observations
MPa
| 1 |  |  | 51
| 2 |  |  | 50
| 3 |  |  | 77
| 4 |  |  | 77
| 5 |  |  | 51
| 6 |  |  | 85
| 7 |  |  | 103
| 8 |  |  | 61
| 9 |  |  | 65
| 10 |  |  | 79
| 11 |  |  | 88
| 12 |  |  | 96
| 13 |  |  | 89
| 14 |  |  | 55
| 15 |  |  | 87
| 16 |  |  | 97
| 17 |  |  | 52
| 18 |  |  | 78
| 19 |  |  | 75
| 20 |  |  | 64
| Moyenne |  |  | 74 |  |  | 100.00 |  | % de valeurs ≥ au seuil requis
| Valeur mini |  |  | 50
| Valeur maxi |  |  | 103
4/ | CONCLUSION
Contrôle | [12 empty] | Nom |  | F. MONTET
Conforme | [12 empty] | Fonction |  | Technicien de laboratoire
6/ | COMMENTAIRES
Visa

## 270423 CdF
|  |  | COMPTE RENDU D'ESSAIS | [11 empty] | Parcieux Ch. Port Bernalin Extension du parking
PORTANCES DES PLATES-FORMES DYNAPLAQUE (NF P 94-117-2 d'octobre 2004)
|  |  | PLD N° |  | 1 |  |  | RA L11C |  |  | 27/04/2023
[5 empty] | Chrono |  |  | N° d'affaire |  |  | Date de rédaction
Laboratoire : |  |  | Laboratoire Rhône Auvergne - 29-31 rue des tâches - ZI mi-plaine - 69800 SAINT PRIEST
1/ | RENSEIGNEMENTS GENERAUX
| Opérateur : |  |  | Sylvain LHOPITAL | [5 empty] | Nature du matériau : |  |  |  | GDNT 0/80
| Date de(s) essai(s) : |  |  | 27/04/2023 | [5 empty] | Météo : |  |  |  | Beau
| Partie de l'ouvrage : |  |  | CdF | [5 empty] | Plan de situation : |  |  |  | Oui
2/ | CRITERES DE CONFORMITE
Source des critères :
| Définition des critères / objectifs : |  |  |  | EV2 ≥ |  | 50 | Mpa
3/ | RESULTATS DES ESSAIS |  |  |  |  | Diametre de la plaque pour Kw: | [5 empty] | 600
| N° | Localisation de l'essai |  | Module EV2 |  |  | Observations
MPa
| 1 |  |  | 37
| 2 |  |  | 28
| 3 |  |  | 62
| 4 |  |  | 50
| 5 |  |  | 29
| 6 |  |  | 55
| 7 |  |  | 56
| 8 |  |  | 71
| 9 |  |  | 61
| 10 |  |  | 56
| 11 |  |  | 48
| 12 |  |  | 55
| 13 |  |  | 39
| 14 |  |  | 71
| 15 |  |  | 73
| 16 |  |  | 48
| Moyenne |  |  | 52.4375 |  |  | 62.50 |  | % de valeurs ≥ au seuil requis
| Valeur mini |  |  | 28
| Valeur maxi |  |  | 73
4/ | CONCLUSION
Contrôle | [12 empty] | Nom |  | SYLVAIN LHOPITAL
Pour information | [12 empty] | Fonction |  | Chef de section laboratoire
6/ | COMMENTAIRES
Visa